## 0_打継ぎ関連資料
【資料一覧】ＣＳ－21打継ぎ部処理 |  | https://note.com/aston_cs21/n/n0dbf7e7f756e
材料承認用書類
・リーフレット：CS-21 | https://www.cs21.jp/assets/dfile/cs.pdf
・品質規格表：CS-21 | https://www.cs21.jp/assets/dfile/kikakuhyo_cs21.pdf
・SDS（安全データシート）：CS-21 | https://www.cs21.jp/assets/dfile/sds_cs.pdf
技術資料
・技術資料：CS-21（ 打継ぎ部処理 ） | https://www.cs21.jp/assets/dfile/t_data_uchitsugi.pdf
・技術提案書（例）：打継ぎ部処理 | https://www.cs21.jp/assets/dfile/teian_3_cs21.pdf
施工実績
施工実績表：CS-21工法 施工実績表(工法別） | https://www.cs21.jp/assets/dfile/ctr_method_d.pdf
＊「打継ぎ部処理」のみに使用された実績は「打継ぎ部・打継目・木コン部処理」に掲載。
その他に、地下防水、水槽防水、駐車場防水、屋上・屋根防水には、全面塗布と打継ぎ部処理の併用を多数含む。
施工事例
・橋梁：打継ぎ部処理，表面保護 |  | https://note.com/aston_cs21/n/nb0172e197a59
・橋梁：打継ぎ部処理（新旧・床板打換え部） |  | https://note.com/aston_cs21/n/na42d0e647616
・ボックスカルバート：打継ぎ部処理，表面保護 |  | https://note.com/aston_cs21/n/n500de549fd95
・圧入ケーソン：打継ぎ部処理 |  | https://note.com/aston_cs21/n/na0db9188b451
・水槽：打継ぎ部処理 |  | https://note.com/aston_cs21/n/nc584b28adf20
・水槽：打継ぎ部処理（新旧・耐震補強増厚部） |  | https://note.com/aston_cs21/n/nec390e4c315f
掲載情報
■プレストレストコンクリート工学会>会誌「プレストレストコンクリート」Vol.57 No2 工事報告
国道7号きみまち大橋 － 寒冷地における橋梁緊急補修工事と凍害対策 －
https://jpci.or.jp/data/journal/2015/570268.pdf
＊P71：プレキャスト床版と場所打ち部界面からの腐食因子の浸入抑制対策
■錢高組技報2023-No.48>論文・報告6
オープンケーソン工法による立坑築造時の躯体コンクリートの品質確保 － 観音地区下水道築造2-1号工事 －
https://www.zenitaka.co.jp/tech/report/GIHO2023_048_006.pdf
＊P38・39：完成後の漏水箇所として想定される水平打継面と立坑外周面の対策
■第33回 静岡県建設業協会 建設もの創り大賞（建築部門）優秀賞
上下水道局庁舎建築工事
https://sizkk-net.or.jp/asso/as170526a_k_03.pdf
＊P10：地下外周壁止水対策、鉛直打継部の処理
■国総研資料№262 ダム補修事例に関する調査
4.6 遠野ダム
https://www.nilim.go.jp/lab/bcg/siryou/tnn/tnn0262pdf/ks0262082.pdf
＊P4-172：ハツリ面、新旧コンクリート付着性の向上対策
■国営造成農業用ダムの補強・復旧（補修）工法に関する手引き（案）資料2 補強・復旧（補修）工法事例集
⑯遠野ダム
https://www.maff.go.jp/j/nousin/mizu/sutomane/attach/pdf/damhokyo-18.pdf
＊P176：ハツリ面、新旧コンクリート付着性の向上対策

## 1_水平打継
コンクリート打継処理の比較検討表
| 第1案 通常の手順 | 第2案 打継処理材（けい酸塩系） | 第3案 打継処理材（アクリル樹脂系） | 第4案 打継処理材（エポキシ樹脂系） | 第5案 打継処理材（ポリマーセメント系）
工法図
概要 | レイタンス、品質の悪いコンクリート、緩んだ骨材粒等を、高圧洗浄またはケレン等により除去し、表面を粗にする。 打継ぎ面に散水し十分吸水させ、表面の溜り水を除去し、上層コンクリートの打設・締固めを行う。 | 通常の手順に準拠し、表面を粗にした後、打継ぎ面に、けい酸塩系の打継ぎ面処理剤を噴霧・浸透させ、上層コンクリートの打設・締固めを行う。 | レイタンス等を除去せずに、打継ぎ面に、アクリル樹脂系接着剤を塗布し、上層コンクリートの打設・締固めを行う。 | 打継ぎ面に、エポキシ樹脂系接着剤を塗布し、上層コンクリートの打設・締固めを行う。 ＊通常の手順とは異なり、レイタンス等を除去せずに固結させる方法もある。 | 通常の手順に準拠し、打継ぎ面に、ポリマーセメントモルタルを塗布し、上層コンクリートの打設・締固めを行う。
メリット |  | ＊下層部に発生する沈みひび割れ等の空隙を含む表層部を緻密化し、上層コンクリートの付着力が有効に発揮される。 ＊浸透性のため下層と、上層の間に、打継処理材の層はなく、一体化を阻害しない。 ＊反応物生成により、界面に空隙が発生することを抑制する。 ＊無機質のため、長期耐久性に優れる。 ＊塗布からコンクリート打設までの時間は特に限定されない。（翌日～数年） | ＊接着力性に優れる。 ＊レイタンス等の除去不要。水を使用しないため、水処理が困難な現場条件でも適用可能である。 ＊塗布からコンクリート打設までの時間が限定されない。（翌日～数か月） | ＊接着力性に優れる。 ＊レイタンス等を除去せずに固結させる方法の場合、水を使用しないため、水処理が困難な現場条件でも適用可能である。 | ＊接着力性に優れる。 ＊コンクリートだけでなく、下地が鉄（鋼）でも適用できる製品もある。
デメリット | 打継目は、水や劣化因子の侵入し易い、弱点となりやすい。 | ＊水を使用するため、水処理が困難な現場では、対策が必要となる。 | ＊有機系のため、無機系に比べ、長期耐久性が劣る。 ＊下層と上層の間に、打継処理材の層ができ、下層部に発生する沈みひび割れ等は未処理のままで、界面の空隙発生を抑制する効果は期待できず、打継目からの漏水や劣化因子の侵入が懸念される。 | ＊有機系のため、無機系に比べ、長期耐久性が劣る。 ＊下層と上層の間に、打継処理材の層ができ、下層部に発生する沈みひび割れ等は未処理のままで、界面の空隙発生を抑制する効果は期待できず、打継目からの漏水や劣化因子の侵入が懸念される。 ＊塗布からコンクリート打設までの時間が限定される。 | ＊下層と上層の間に、打継処理材の層ができ、下層部に発生する沈みひび割れ等は未処理のままで、界面の空隙発生を抑制する効果は期待できず、打継目からの漏水や劣化因子の侵入が懸念される。 ＊塗布からコンクリート打設までの時間が限定される。
評 価 | 通常の手順ではあるが、長期耐久性が要求される本件では、更なる品質向上対策を検討する。 | 施工性・耐久性に優れ、打継目からの水・劣化因子の侵入抑制が期待できるため、選定案とする。 | 接着力性に優れるが、打継目からの水・劣化因子の侵入が懸念されるため、長期耐久性が要求される本件には適さないため、不採用。 | 接着力性に優れるが、打継目からの水・劣化因子の侵入が懸念されるため、長期耐久性が要求される本件には適さないため、不採用。 | 接着力性に優れるが、打継目からの水・劣化因子の侵入が懸念されるため、長期耐久性が要求される本件には適さないため、不採用。
| － | ○
適合工法 | － | ＣＳ－２１ | 例）ジョイントエースJA-40 | 例）エポボンドEB－101 | 例）ジョインボンドM5000
上層
下層
上層
下層
上層
下層
上層
下層
上層
下層
コンクリートライブラリー 138
2012年制定 コンクリート標準示方書 改訂資料－基本原則編・設計編・施工編－ P307

## 2_鉛直打継
コンクリート打継処理の比較検討表
| 第1案 通常の手順 | 第2案 打継処理材（けい酸塩系） | 第3案 打継処理材（アクリル樹脂系） | 第4案 打継処理材（エポキシ樹脂系） | 第5案 打継処理材（ポリマーセメント系）
工法図
概要 | ワイヤブラシで表面を削るかチッピング等により表面を粗にして吸水させ後、打継面と密着するように、後打ちコンクリートの打設・締固めを行う。 | 通常の手順に準拠し、表面を粗にした後、打継ぎ面に、けい酸塩系の打継ぎ面処理剤を噴霧・浸透させ、後打ちコンクリートの打設・締固めを行う。 | レイタンス等を除去せずに、打継ぎ面に、アクリル樹脂系接着剤を塗布し、後打ちコンクリートの打設・締固めを行う。 | 打継ぎ面に、エポキシ樹脂系接着剤を塗布し、後打ちコンクリートの打設・締固めを行う。 ＊通常の手順とは異なり、レイタンス等を除去せずに固結させる方法もある。 | 通常の手順に準拠し、打継ぎ面に、ポリマーセメントモルタルを塗布し、後打ちコンクリートの打設・締固めを行う。
メリット |  | ＊浸透性のため既打設部と、後打ち部の間に、打継処理材の層はなく、一体化を阻害しない。 ＊反応物生成により、界面に空隙が発生することを抑制する。 ＊無機質のため、長期耐久性に優れる。 ＊塗布からコンクリート打設までの時間は特に限定されない。（翌日～数年） | ＊接着力性に優れる。 ＊レイタンス等の除去不要。水を使用しないため、水処理が困難な現場条件でも適用可能である。 ＊塗布からコンクリート打設までの時間が限定されない。（翌日～数か月） | ＊接着力に優れる。 ＊レイタンス等を除去せずに固結させる方法の場合、水を使用しないため、水処理が困難な現場条件でも適用可能である。 | ＊接着力に優れる。
デメリット | 打継目は、水や劣化因子の侵入し易い、弱点となりやすい。 | ＊水を使用するため、水処理が困難な現場では、対策が必要となる。 | ＊有機系のため、無機系に比べ、長期耐久性が劣る。 ＊既打設部と後打ちコンクリートの間に、打継処理材の層ができ、界面の空隙発生を抑制する効果は期待できず、打継目からの漏水や劣化因子の侵入が懸念される。 | ＊有機系のため、無機系に比べ、長期耐久性が劣る。 ＊既打設部と後打ちコンクリートの間に、打継処理材の層ができ、界面の空隙発生を抑制する効果は期待できず、打継目からの漏水や劣化因子の侵入が懸念される。 ＊塗布からコンクリート打設までの時間が限定される。 | ＊既打設部と後打ちコンクリートの間に、打継処理材の層ができ、界面の空隙発生を抑制する効果は期待できず、打継目からの漏水や劣化因子の侵入が懸念される。 ＊塗布からコンクリート打設までの時間が限定される。
評 価 | 通常の手順ではあるが、長期耐久性が要求される本件では、更なる品質向上対策を検討する。 | 施工性・耐久性に優れ、打継目からの水・劣化因子の侵入抑制が期待できるため、選定案とする。 | 接着力性に優れるが、打継目からの水・劣化因子の侵入が懸念されるため、長期耐久性が要求される本件には適さないため、不採用。 | 接着力性に優れるが、打継目からの水・劣化因子の侵入が懸念されるため、長期耐久性が要求される本件には適さないため、不採用。 | 接着力性に優れるが、打継目からの水・劣化因子の侵入が懸念されるため、長期耐久性が要求される本件には適さないため、不採用。
| － | ○
適合工法 | － | ＣＳ－２１ | 例）ジョイントエースJA-40 | 例）エポボンドEB－101 | 例）ジョインボンドM5000
後
打
ち
打
設
既
打
設
部
後
打
ち
打
設
既
打
設
部
後
打
ち
打
設
既
打
設
部
後
打
ち
打
設
既
打
設
部
後
打
ち
打
設
既
打
設
部