## 1_選定方法概要
表面保護工の選定（案） 工法選定概要
本資料は、土木学会の表面保護工法関連指針に準拠し、新設・既設コンクリート構造物に適用する表面保護工法
を選定する方法の解説書類です
準拠指針
表面保護工法 設計施工指針（案） コンクリートライブラリー１１９ （2005年発刊）
けい酸塩系表面含浸工法の設計施工指針（案） コンクリートライブラリー１３７ （2012年発刊）
選定方法の流れ
適用する表面保護工法を「表面保護工法 設計施工指針（案）」に準拠し、選定する
１．表面処理工法（表面被覆工法，表面含浸工法）から、表面含浸工法を選定
２．表面含浸工法（シラン系，けい酸塩系[けい酸リチウム系，けい酸ナトリウム系]，その他）から、
けい酸塩系（けい酸ナトリウム系）表面含浸材を選定
けい酸塩系表面含浸材を最新指針「けい酸塩系表面含浸工法の設計施工指針（案）」に準拠し、選定する
３．けい酸塩系表面含浸材の種類（固化型，反応型）から、反応型けい酸塩系表面含浸材を選定
４．反応型けい酸塩系表面含浸材の施工範囲、塗布仕様を決定
反応型けい酸塩系表面含浸材の性能照査を実施する
５．性能照査は、「表面保護工法設計施工指針（案）」に沿って実施
６．照査項目は、「けい酸塩系表面含浸工法の設計施工指針（案）」の記載事項、実施工にあたって考
慮すべき事項を含む
・第三者機関によるJSCE-K571の結果が、品質基準を満たしていること
・第三者機関によるJSCE-K572の結果が、要求性能を満たしていること
・設計塗布量中に十分な固形分量が含まれていること
・中性化したコンクリートに対する反応性が確認されていること
・施工実績の追跡調査結果などにより、効果持続性が確認されていること
・第三者機関による評価として、ＮＥＴＩＳの事後評価の結果、有用な新技術に選定されたこと
・技術者による施工管理体制について確認すること
・実施工における適用性（工期に及ぼす影響）や、安全性について確認すること
・塗布面に適用する各工法（補修・補強など）が限定されないこと
・性能確認方法および適用実績を確認すること
７．ＮＥＴＩＳの有用な新技術に選定された反応型けい酸塩系表面含浸材を選定し、比較
８．比較検討の結果、最も実績が多い「コンクリート改質剤ＣＳ－２１」の性能を照査
９．「コンクリート改質剤ＣＳ－２１」が、適していることを確認
※新設構造物への適用詳細については「タブ2」、既設構造物への適用詳細については「タブ3」を参照
※ＮＥＴＩＳの有用な新技術に選定された けい酸塩系表面含浸材 の比較検討については、「タブ4」を参照

## 2_新設_119+137
新設コンクリート構造物の予防保全に適用する表面保護工の選定（案）
１．対象構造物
本件の対象は、長期間の供用が予定されている新設コンクリート構造物である。
２．表面保護工法の選定
本件で対象とする新設土木構造物は、長期間の供用が予定されており、予防保全を目的とした表
面保護工が検討される。
新設コンクリート構造物に適用される表面保護工について、土木学会発刊の表面保護工法設計施
工指針（案）：2005年発刊【以下CL.119】には、以下のように記載されている。
|  | 「新設コンクリート構造物に施される表面保護工は、一般に構造物の計画段階または設計段階で | [22 empty] | ← | 表面保護工法 設計施工指針（案） pp4
その適用が検討される。この場合は、①表面保護工の存在を無視して新設構造物の耐久性の照査
を行い、表面保護工は予防保全的な措置として考えるケースと②構造物の耐久性照査において表
面保護工の耐久性向上効果も考慮するケースの２つが考えれれる。これらのうち、②のケースの
適用は、現時点ではその実績はほとんどない。」
本件は上記①のケースに該当し、耐久性については表面保護工の存在を無視して照査されている。
[25 empty] | ← | 表面保護工法 設計施工指針（案） pp2
CL.119における表面保護工法の種類
表面被覆工法
表面処理工法
|  |  | 表面保護工法 | [13 empty] | 表面含浸工法
断面修復工法
CL.119では、主な表面保護工法として表面被覆工法・表面含浸材工法・断面修復工法に大別され
ている。このうち断面修復工法は欠損部の修復に適用され、単独での劣化抑制対策としては本件
では除外する。
表面被覆工法および表面含浸工法についてCL.119には、以下のように記載されている。
|  | 「表面被覆工法は、コンクリート構造物の表面に、有機系または無機系被覆材により被覆を施し、 | [22 empty] | ← | 表面保護工法 設計施工指針（案） pp10・11
劣化因子の侵入を抑制、防止して、コンクリート構造物の耐久性向上または劣化の進行を抑制す
る効果をもたらす。」
|  | 「表面含浸工法は、コンクリート表面に塗布した表面含浸材がコンクリート内部に浸透して、劣 | [22 empty] | ← | 表面保護工法 設計施工指針（案） pp11
化因子の侵入抑制、または新たな性能を付与する効果をもたらす。」
本件で適用を検討する表面保護工は、工期短縮のため工程が少なく、点検時に直接コンクリート
が目視可能な外観変化がなく、経年後の再施工または他の補修・補強工法の適用が容易な工法が
望ましい。CL.119には、以下のような記載がある。
|  | 「表面含浸工法は、コンクリート表面の外観を著しく損ねることがなく、表面被覆工法と比較す | [22 empty] | ← | 表面保護工法 設計施工指針（案） 工種別マニュアル編 pp145
ると、少ない工程で、かつ短期間で施工できるという特長を有している。また、表面被覆工のよ
うな被膜形成による保護工法ではないため、経年後に再施工する場合、表面含浸材を再度含浸さ
せるだけで効果を発揮できる。さらに、使用する表面含浸材は、水系材料が比較的多く、有機溶
剤系の場合でも環境負荷の低い溶剤を用いていること、および改修時の産業廃棄物の発生量が少
ないことなども表面含浸工の特徴として挙げられる。」
上記より、本件の表面保護工に適用する工法は、表面含浸工法が適していると考えられる。
３．表面含浸工法の選定
CL.119における表面含浸工の選定手順 （概要）
[25 empty] | ← | 表面保護工法 設計施工指針（案） 工種別マニュアル編 pp157～167
4.2 設計のための調査（pp158～）
4.3 表面含浸工の選定（pp159～）
4.5 施工範囲の決定（pp164)
4.4 仕様の決定（pp163～）
4.6 施工方法の選定（pp164～）
4.7 性能照査（pp165～167）
予防保全を目的とした表面含浸工の要求性能は、中性化・塩害・凍害対策の他、乾燥収縮ひび割
れや打継ぎ目などの微細な空隙からの水および劣化因子の侵入を抑制する性能を有することが望
ましい。
CL.119では、中性化・塩害・凍害・防水対策としての要求性能について以下のように記載されて
いる。
|  | ・中性化対策としての要求性能（要約） | [22 empty] | ← | 表面保護工法 設計施工指針（案） 工種別マニュアル編 pp153～156
コンクリート表層部に、二酸化炭素透過阻止性またはアルカリ性を付与すること。
必要に応じて、透水および吸水阻止性、酸素透過阻止性を付与すること。
|  | ・塩害対策としての要求性能（要約） | [22 empty] | ← | 表面保護工法 設計施工指針（案） 工種別マニュアル編 pp153～156
コンクリート表層部に塩化物イオン侵入阻止性、酸素透過阻止性、透水および吸水阻止性を付
与すること。
施工によりコンクリートの水蒸気透過性が阻害されないこと。
|  | ・凍害対策としての要求性能（要約） | [22 empty] | ← | 表面保護工法 設計施工指針（案） 工種別マニュアル編 pp153～156
コンクリート表層部に、透水および吸水阻止性を付与すること。
施工によりコンクリートの水蒸気透過性が阻害されないこと。
必要に応じて、塩化物イオンの進入阻止性を付与すること。
|  | ・防水のためのの要求性能（要約） | [22 empty] | ← | 表面保護工法 設計施工指針（案） 工種別マニュアル編 pp153～156
コンクリート表層部に、透水および吸水阻止性を付与すること。
|  | ・その他の要求性能（要約） | [22 empty] | ← | 表面保護工法 設計施工指針（案） 工種別マニュアル編 pp153
下地コンクリートのアルカリに対する抵抗性があること。
紫外線劣化に対する耐久性があること。
|  |  | CL.119における表面含浸材の種類 | [21 empty] | ← | 表面保護工法 設計施工指針（案） 工種別マニュアル編 pp146
シラン系
けい酸リチウム系
|  |  | 表面含浸材 | [5 empty] | けい酸塩系
けい酸ナトリウム系
その他
CL.119では表面含浸材を、シラン系・けい酸リチウム系・けい酸ナトリウム系・その他に
分類している。それぞれの性能についてまとめたものを以下に記す。
シラン系表面含浸材
[25 empty] | ← | 表面保護工法 設計施工指針（案） pp16
「コンクリート表面に含浸させることにより、コンクリート表層から数ミリの厚みの範囲に
はっ水層（吸水防止層）が形成され、水や塩化物イオンなどの劣化因子の侵入を抑制するこ
とができる。」
|  |  | 「浸透性吸水防止材とも称され、コンクリート表層部に含浸させることにより吸水防止層を | [21 empty] | ← | 表面保護工法 設計施工指針（案） 工種別マニュアル編 pp146
形成し、外部からの水や塩化物イオンの侵入を抑制する。」
けい酸リチウム系表面含浸材
|  |  | 「中性化した部位へのアルカリ付与やぜい弱部の強化などコンクリートの性能回復が主な用 | [21 empty] | ← | 表面保護工法 設計施工指針（案） pp16
途である。」
|  |  | 「浸透性固化材や浸透性アルカリ付与材とも称され、コンクリート表層部に含浸させること | [21 empty] | ← | 表面保護工法 設計施工指針（案） 工種別マニュアル編 pp146
により、ぜい弱なコンクリート表層部を固化したり、中性化したコンクリート表層部にアル
カリ性を付与して鉄筋の腐食環境を改善する。」
けい酸ナトリウム系表面含浸材
|  |  | 「コンクリート表面やひび割れ部に含浸させることにより、防水性を向上させ、劣化因子の | [21 empty] | ← | 表面保護工法 設計施工指針（案） pp16
侵入を抑制することができる。」
|  |  | 「浸透性固化材や浸透性防水材、あるいはコンクリート改質材とも称され、コンクリート表 | [21 empty] | ← | 表面保護工法 設計施工指針（案） 工種別マニュアル編 pp146
層部に含浸させることにより、細孔内部に不溶性の結晶体を生成し、外部からの水や炭酸ガ
スの侵入を抑制したり、中性化したコンクリート表層部にアルカリ性を付与して鉄筋の腐食
環境を改善する。」
|  | 構造物に要求される性能に対する表面含浸材の適用範囲については、解説 表4.3.1～4.3.5より | [22 empty] | ← | 表面保護工法 設計施工指針（案） 工種別マニュアル編 pp159～163
選定し、 解説 表4.3.6により選定された表面含浸材が対象構造物の施工条件に適用可能である
かを確認する。
|  | 解説表4.3.1 構造物に要求される性能に対する表面含浸工の適用範囲（要約） | [22 empty] | ← | 表面保護工法 設計施工指針（案） 工種別マニュアル編 pp160
|  | 要求性能に関する項目 | [11 empty] | 表 面 含 浸 材
[14 empty] | シラン系 |  |  | けい酸塩系
[17 empty] | けい酸リチウム系 |  |  |  | けい酸ナトリウム系
|  | 水密性 |  |  |  |  | 防水 | [6 empty] | ○ |  |  | － |  |  |  | ○
|  | 劣化に対する抵抗性 |  |  |  |  | 中性化抑制 | [6 empty] | △ |  |  | △ |  |  |  | ○
[7 empty] | 塩化物イオン侵入抑制 | [6 empty] | ○ |  |  | － |  |  |  | ○
[7 empty] | 凍結融解抵抗性向上 | [6 empty] | ○ |  |  | － |  |  |  | ○
[7 empty] | アルカリ骨材反応抑制 | [6 empty] | ○ |  |  | ○ |  |  |  | △
[7 empty] | 化学的侵食抑制 | [6 empty] | － |  |  | － |  |  |  | －
[7 empty] | 磨耗抑制 | [6 empty] | － |  |  | △ |  |  |  | △
|  | 美観・景観 |  |  |  |  | 排ガス付着防止 | [6 empty] | △ |  |  | － |  |  |  | △
[7 empty] | 防藻・防カビ | [6 empty] | △ |  |  | － |  |  |  | △
[7 empty] | 外観維持 | [6 empty] | ○ |  |  | ○ |  |  |  | ○
|  | 各種機能付加 |  |  |  |  | ぜい弱部の強度回復 | [6 empty] | － |  |  | ○ |  |  |  | △
|  | 第三者影響度関連 |  |  |  |  | はく落抵抗性 | [6 empty] | － |  |  | △ |  |  |  | △
|  | 解説表4.3.6 施工条件による表面含浸工の適用範囲 （抜粋） | [22 empty] | ← | 表面保護工法 設計施工指針（案） 工種別マニュアル編 pp162
|  | 下地コンクリート |  |  |  |  | 乾燥状態 |  |  |  | 乾 燥 |  |  | ○ |  |  | ○ |  |  |  | －
[11 empty] | 湿 潤 |  |  | － |  |  | － |  |  |  | ○ |  |  |  | ※けい酸ナトリウム系表面含浸材は、下地コンクリートが乾燥している場合には、散水（水湿し）
|  | 表中の「○」は適用対象、「△」は適用する場合検討が必要(他の補修工との併用等)、「－」は | [22 empty] | を行うことで施工可能である。
適用外を示す。
本件で適用する表面含浸工法は、
|  | ① | 中性化・塩化物イオン侵入・透水および吸水抑制効果があり、水蒸気透過性を阻害しないこと
|  | ② | ひび割れ部からの水および劣化因子の侵入抑制効果があること
|  | ③ | 下地コンクリートが湿潤状態でも施工可能であること
から、けい酸塩系表面含浸工法（けい酸ナトリウム系）が適していると考えれれる。
４．けい酸塩系表面含浸工法の設計施工指針（案）
けい酸塩系表面含浸工法の選定について、土木学会発刊のけい酸塩系表面含浸工法の設計施工
指針（案）：2012年発刊【以下CL.137】には、以下のように記載されている。
|  | 「本指針（案）は、コンクリート構造物の耐久性向上を目的として、コンクリート構造物の表 | [22 empty] | ← | けい酸塩系表面含浸工法の設計施工指針（案） pp1
面に適用する、けい酸塩系表面含浸工法の設計、施工ならびに、けい酸塩系表面含浸工法を適
用したコンクリートの維持管理に関する標準を示すものである。」
表面保護工法
表面処理工法
|  |  |  | 表面被覆工法 | [6 empty] | 表面含浸工法 | [6 empty] | 断面修復工法
|  |  |  | シラン系表面含浸工法 | [5 empty] | けい酸塩系表面含浸工法 | [8 empty] | その他
解説 図1.1.1 けい酸塩系表面含浸工法の表面保護工法としての位置づけ
|  | 「解説 図1.1.1に示すとおり、表面含浸工法は、シラン系、けい酸塩系およびその他の材料に | [22 empty] | ← | けい酸塩系表面含浸工法の設計施工指針（案） pp1
大きく分類される。本指針（案）では、このうち、コンクリート表層部やひび割れ部の組織を
緻密化するけい酸アルカリ金属塩の水溶液を主成分とした材料をけい酸塩系表面含浸材とし、
その中でも、以下に示すような特に汎用的なものを対象とする。したがって、これに当てはま
らない材料は、本指針（案）の対象外であり、その適用にあたっては土木学会コンクリートラ
イブラリー１１９号 表面保護工法設計施工指針（案）を参考にするとよい。」
|  | 「本指針（案）で対象とするけい酸塩系表面含浸材は、解説 表1.1.1に示すとおり、けい酸リ | [22 empty] | ← | けい酸塩系表面含浸工法の設計施工指針（案） pp2
チウム、けい酸ナトリウム、けい酸カリウムを単体あるいはこれらを混合したけい酸塩を主成
分とし、これらが、乾燥固形分の50％（質量％）以上を占めるものとする。」
|  | 「本指針（案）では、複数の添加剤を含むものも適用の範囲内とするが、添加剤の含有率は乾 | [22 empty] | ← | けい酸塩系表面含浸工法の設計施工指針（案） pp2
燥固形分の 5％以内とし、それ以上のものは適用範囲外とした。」
３．表面含浸工法の選定において、CL.119に沿って選定した「けい酸ナトリウム系表面含浸材」
は、CL.137における「コンクリート表層部やひび割れ部の組織を緻密化するけい酸アルカリ金
属塩の水溶液を主成分とした汎用的な材料」に該当すると考えられるため、以下CL.137に沿っ
て検討を行う。
５．けい酸塩系表面含浸工法の選定
|  |  | CL.137におけるけい酸塩系表面含浸工法の設計手順 （概要） | [21 empty] | ← | けい酸塩系表面含浸工法の設計施工指針（案） pp24
4.2 設計のための調査（pp25～）
4.3 施工範囲の決定（pp26）
4.4 けい酸塩系表面含浸工法の選定（pp27～）
4.5 塗布仕様の決定（pp29～）
4.6 材料の予測値（pp29～）
4.7 性能照査（pp38～）
4.8 けい酸塩系表面含浸工法の決定（pp45）
4.9 設計図書（pp45）
5-1.設計のための調査
設計のための調査について、CL.137では下記のように記載されている。
|  | 「けい酸塩系表面含浸工法の設計を行うに際し、それまでの点検や対策の記録、設計図書等を | [22 empty] | ← | けい酸塩系表面含浸工法の設計施工指針（案） pp25
調査するとともに、必要であれば新たに現地調査を実施して、工法の設計に必要な情報を入手
する必要がある。また、対象構造物に関する情報のみならず、他の構造物に対する施工実績、
特に類似の構造物への施工実績や適用後の経時変化についての情報は、設計に際して重要な参
考資料となる。」
※調査により、けい酸塩系表面含浸工法に要求される性能を確認する。
実構造物への施工実績や適用後の経時変化を確認する。
5-2.施工範囲の決定
施工範囲の決定について、CL.137では下記のように記載されている。
|  | 「対策を必要とする構造物あるいは部材においては、その全面に工法を適用することを原則と | [22 empty] | ← | けい酸塩系表面含浸工法の設計施工指針（案） pp26
する。」
※施工範囲は、対策を必要とする構造物あるいは部材の全表面とすることが適当と考えられる。
5-3.けい酸塩系表面含浸工法の選定
|  |  | CL137におけるけい酸塩系表面含浸材の種類 | [21 empty] | ← | けい酸塩系表面含浸工法の設計施工指針（案） pp11・12
固化型けい酸塩系表面含浸材
けい酸塩系表面含浸材
反応型けい酸塩系表面含浸材
CL137 では、けい酸塩系表面含浸材を改質機構により、固化型と反応型に分類している。それ
ぞれの性能についての記載をまとめたものを以下に記す。
|  | 「固化型けい酸塩系表面含浸材」 | [22 empty] | ← | けい酸塩系表面含浸工法の設計施工指針（案） pp11
固化型けい酸塩系表面含浸材は、含浸の初期段階で主成分の一部がコンクリート中の水酸化カ
ルシウムと反応してＣＳＨゲルを生成した後、残りの主成分が乾燥にともなって難溶性の固化
物となって空げきを充填することを主として期待した材料である。
改質効果を発現させるためには、乾燥固化物の生成を促す必要があり、養生期間中はコンクリ
ートを乾燥状態に保つことを必要とする。
（下地コンクリート乾燥状態で塗布し、乾燥養生）
|  | 「反応型けい酸塩系表面含浸材」 | [22 empty] | ← | けい酸塩系表面含浸工法の設計施工指針（案） pp11
反応型けい酸塩系表面含浸材は、コンクリート中の水酸化カルシウムとの反応によりＣＳＨゲ
|  |  | ルを生成して、コンクリートの中の空げきを充てんする。未反応のまま残存している主成分の | [22 empty] | 析出（せきしゅつ）とは、ある物質の溶液から固体が現れること
乾燥固形分は、水分が供給されると再度溶解し、水酸化カルシウムとの反応性を有するため、
反応を繰り返すことにより、長期的に空げきを充てんすることを期待した材料である。
改質効果を発現させるためには、材料を溶解状態にしておく必要があり、養生期間中はコンク
リートを湿潤状態に保つことを必要とする。
（下地コンクリート湿潤状態で塗布し、湿潤養生）
けい酸塩系表面含浸工法の適用範囲については、CL137 に下記の記載がある。
|  | 「解説 表4.4.1には、新設または劣化過程が潜伏期の既設コンクリート構造物にけい酸塩系表面 | [22 empty] | ← | けい酸塩系表面含浸工法の設計施工指針（案） pp27
含浸工法を適用する場合について、適用の目的および改質する性能ごとの適用範囲の目安を、ま
た、解説表4.4.2には施工条件による適用範囲の目安を、それぞれ示す。
なお、必要に応じて、けい酸塩系表面含浸工法の効果持続性についても、これまでの適用実績や
試験データ等から情報を得ておくとよい。」
|  | 解説表4.4.1 新設または潜伏期にある構造物を対象とする場合の適用範囲の目安 | [22 empty] | ← | けい酸塩系表面含浸工法の設計施工指針（案） pp28
|  | 目 的 |  |  |  | 改質する性能 | [13 empty] | 固化型 |  | 反応型
|  | 劣化に対する 抵抗性の向上 |  |  |  | 鋼材を保護する性能 |  | 中性化抑止性 | [11 empty] | △ |  | ○
[8 empty] | 塩害抑止性 |  |  |  |  | 陸上･内陸･海上大気中 | [6 empty] | △ |  | ○
[13 empty] | 飛沫帯、干潮帯 | [6 empty] | △ |  | △
[13 empty] | 海中 | [6 empty] | － |  | －
[6 empty] | 凍害（スケーリング）抑止性 | [13 empty] | △ |  | ○
[6 empty] | 化学的侵食抑止性 | [13 empty] | △ |  | △
|  | コンクリート 表層部の改質 |  |  |  | ひび割れ透水性 | [13 empty] | ○ |  | ○
[6 empty] | 防水性 | [13 empty] | △ |  | ○
[6 empty] | すり減り抵抗性 | [13 empty] | △ |  | △
[6 empty] | 表面硬度 | [13 empty] | ○ |  | △
[6 empty] | アルカリ付与性 | [13 empty] | ○ |  | ○
解説表4.3.6 施工条件による表面含浸工の適用範囲 （抜粋）
|  | コンクリート表層部の状態 | [9 empty] | 乾 燥 |  |  |  | 乾 燥 |  |  |  | ○ |  | △ |  |  | ※固化型は、下地コンクリートが湿潤状態の場合には、乾燥させることにより適用可能
[16 empty] | 湿 潤 |  |  |  | △ |  | ○ |  |  | ※反応型は、下地コンクリートが乾燥状態の場合には、散水により湿潤状態にすることにより適用可能
凡例）「○」：適用可能な範囲、「△」：要検討、「－」：適用範囲外
本件で適用するけい酸塩系表面含浸工法は、
|  | ① | 中性化・塩害・凍害抑止性および防水効果があること
|  | ② | ひび割れ部からの水および劣化因子の侵入抑制効果があること
|  | ③ | 下地コンクリートが湿潤状態でも施工可能であり、乾湿による影響を受け難いこと
から、「反応型けい酸塩系表面含浸材」が適していると考えられる。
また、効果持続性についても、これまでの適用実績や試験データ等を性能照査の対象とする。
5-4.塗布仕様の決定
塗布仕様の決定について、CL.137では下記のように記載されている。
|  | 「けい酸塩系表面含浸工法の性能は、けい酸塩系表面含浸材の塗布量に左右され、塗布量が少 | [22 empty] | ← | けい酸塩系表面含浸工法の設計施工指針（案） pp29
ない場合は十分な効果が得られないため、所要の性能が得られるように、適切な設計塗布量を
選定しなければならない。
なお、選定されたけい酸塩系表面含浸材の設計塗布量は、含浸材の種類と塗布されるコンクリ
ートの状態を考慮して、適切に設定しなければならない。
なお、現在市販されているけい酸塩系表面含浸材の塗布量や塗布する回数については、使用す
る目的に合わせて材料製造業者または材料販売元業者が推奨する値を定めており、設計塗布量
の設定にあたっては、これを参考にすることができる。
ただし、最終的な塗布仕様は、工法を適用したコンクリートに要求される性能を明らかにした
上で、「4.7 性能照査」に基づく性能照査により、設定された設計塗布量によってけい酸塩系
表面含浸工法に期待される性能を確認した上で、決定されることになる。」
※塗布仕様については、性能が塗布量に左右され、塗布量が少ない場合は十分な効果が得られ
ないことから、材料製造業者または材料販売元業者が推奨する値を設定し、「4.7 性能照査」
に基づく性能照査により、設定された設計塗布量に期待される性能を確認した上で、最終決定
する。
また、塗布量中の乾燥固形分量について、CL.137では下記のように記載されている。
|  | 「一般的に現場では、けい酸塩系表面含浸材の使用量による施工管理が行われているが、けい | [22 empty] | ← | けい酸塩系表面含浸工法の設計施工指針（案） pp100
酸塩系表面含浸材に含まれる乾燥固形分が少ない場合には、コンクリート中の空隙を充てんす
る十分な改質効果が得られない場合があり、けい酸塩系表面含浸工法の設計、特に施工におい
ては、表面含浸材の乾燥固形分量を把握しておくことが重要となる。」
※塗布量中の乾燥固形分量が少ない場合にも十分な効果が得られないことから、乾燥固形分率
から塗布量中の乾燥固形分量を確認し、性能照査の対象とする。
5-5.材料の予測値
材料の予測値について、CL.137の記載をまとめると下記のようになる。
|  | 解説 表4.6.1には、けい酸塩系表面含浸工法を適用したコンクリート構造物に求められる性能、 | [22 empty] | ← | けい酸塩系表面含浸工法の設計施工指針（案） pp29・30
およびそれに関連した予測値の評価指標、ならびにその評価方法の例を示す。
解説表4.6.1 けい酸塩系表面含浸工法を適用する目的と、性能照査項目および照査に用いられる試験方法の例
|  | 目 的 |  |  | 性 能 | [7 empty] | 評価試験方法の例
|  | 劣化に対する抵抗性の向上 |  |  | 鋼材を保護 する性能 |  |  | 中性化抑止性 |  |  |  |  | JIS A 1153「コンクリートの促進中性化試験方法」等
[8 empty] | 塩害抑止性 |  |  |  |  | JSCE-G 572「浸せきによるコンクリート中の塩化物
イオンの拡散係数試験方法（案）」
[5 empty] | スケーリング抑止性 | [7 empty] | JSCE-K572「けい酸塩系表面含浸材の試験方法（案）」
[5 empty] | 化学的侵食抑止性 | [7 empty] | 適切な方法で実施
|  | コンクリート表層の部の改質 |  |  | ひび割れ透水性 | [7 empty] | JSCE-K572「けい酸塩系表面含浸材の試験方法（案）」
[5 empty] | 防水性 | [7 empty] | JSCE-K572「けい酸塩系表面含浸材の試験方法（案）」
[5 empty] | すり減り抵抗性 | [7 empty] | JIS A 1453「建築材料および建築構成部分の摩耗試験
方法(研摩紙法)」
[5 empty] | 表面硬度 | [7 empty] | JIS A 1155「コンクリートの反発度の測定方法」
[5 empty] | アルカリ性付与性 | [7 empty] | フェノールフタレイン溶液の噴霧により確認
けい酸塩系表面含浸工法を適用したコンクリートでは、試験によってその物性値を直接求める
ことは難しく、積層構造のコンクリートにおける試験結果から、間接的にその値を推定せざる
を得ないため、物性値の予測の確からしさも考慮し、実績に基づく予測精度に関するデータ等
がない場合には、予測精度の安全係数を1.1として照査を行うことを標準とする。
※材料の予測値は、解説表4.6.1の記載例に準じ、けい酸塩系表面含浸材を適用したコンクリー
ト（対象構造物または同等のコンクリート試験体による試験）の試験値である。
5-6.性能照査
性能照査について、CL.137では下記のように記載されている。
|  | 「けい酸塩系表面含浸工法の性能照査は、本工法が適用されるコンクリート構造物あるいは部 | [22 empty] | ← | けい酸塩系表面含浸工法の設計施工指針（案） pp38・39
材が所要の性能を有することを確認することによって行わなければならない。
新設構造物にけい酸塩系表面含浸工法を適用する場合は、この工法によって構造物あるいは部
材の性能が向上することを性能照査に基づいて確認することを基本とする。
既設構造物にけい酸塩系表面含浸工法を適用する場合は、構造物の性能低下の抑制または性能
の向上が確実になされていることを性能照査に基づいて確認することを基本とする。
けい酸塩系表面含浸工法では、～略 施工条件が異なる場合に、適用されるけい酸塩系表面含
浸工法の効果が大きく相違する場合がある。
したがって、けい酸塩系表面含浸材が所要の品質を有することを試験等で確認するだけでは不
十分な場合も多く、材料物性の予測値を得るための試験対象を試験体によって代替する場合で
あっても、実際の施工と同等の仕様や施工方法によって試験体を作製した上で実施するか、ま
たは、試験体を作製する際の施工と実構造物への施工によって生じるけい酸塩系表面含浸工法
の効果の差を、材料係数を用いて考慮する必要がある。
なお、材料係数は、けい酸塩系表面含浸工法を適用するコンクリートにおいて、適切な施工を
行った場合に比べて、施工上の不具合によって生じる物性値の低下の程度を考慮する安全係数
でもある。
本指針（案）で対象とするけい酸塩系表面含浸工法を適用するコンクリートでは、含浸工の施
工中の不具合がより直接的に物性値に影響を及ぼすことを考慮し、特に実績等に基づく含浸材
の施工上のばらつきに関するデータがない場合には、材料係数を1.15とする。
劣化因子の作用による応答値は、けい酸塩系表面含浸工法を適用したコンクリートの設計値を
用いて算出する。設計値は、施工の不具合等によって生じる特性値の低下を、材料係数を用い
て定める値である。
性能照査では、この応答値と、コンクリート構造物あるいは部材の耐久性を確保するために必
要となる限界値とを、構造物係数を用いて比較する。」
|  | ※本件では、対象構造物または同等のコンクリート試験体による試験の実施は困難である。こ | [22 empty] | ← | けい酸塩系表面含浸工法の設計施工指針（案） pp1
|  | の場合の性能照査方法については、CL.137に記載がないため、CL.119に準拠して性能照査を | [23 empty] | 『本指針案に示されていない事項については、示方書あるいは表面保護工法設計施工指針案によるものとする』（要約）
実施する。
CL.119では、表面含浸工の性能照査について以下のように記載されている。
|  | 「表面含浸工の性能は、構造物に含浸させた状態で確認することが原則であるが、実際にはこれ | [22 empty] | ← | 表面保護工法 設計施工指針（案） 工種別マニュアル編 pp165～167
を実施することは困難である場合が多いため、現場のコンクリートと同品質のコンクリート試験
体を用いて試験施工を行い、施工された表面含浸材が所要の性能を有していることを確認するこ
とによって、選定した表面含浸工が所要の性能を有しているとみなしてよい。」
「なお、このような品質確認が困難な場合は、①製造業者の提示する技術資料，②施工実績，ま
たは③第三者機関の評定結果を総合的に評価し、表面含浸材の品質を確認することで代用しても
よい。」
「なお、表面含浸工の選定において明らかにした評価項目についての表面含浸材の性能を、解説
表4.7.1に示す評価基準と比較することによって、表面含浸材の品質を確認することができる。
評価基準として示した性能グレードは、解説 表4.7.2および解説 表4.7.3による。」
「～略、性能については、JSCE-K571-2004に準拠して、外観観察試験、含浸深さ試験、透水量試
験、吸水率試験、透湿度試験、中性化に対する抵抗性試験および塩化物イオン浸透に対する抵抗
性試験を行った結果とする。」
※上記の記述に従い、後述の項目について品質を総合的に評価し、品質確認を行い性能照査の代
用とする。
5-7.けい酸塩系表面含浸工法の決定
けい酸塩系表面含浸工法の決定について、CL.137では下記のように記載されている。
|  | 「性能照査の結果に基づき、要求される性能を満足し、工事に用いるけい酸塩系表面含浸材の種 | [22 empty] | ← | けい酸塩系表面含浸工法の設計施工指針（案） pp45
類、主成分、けい酸塩系表面含浸材を塗布する前のコンクリート表層部の含水状態、塗布方法、
塗布回数、塗り重ね工程間隔、設計塗布量ならびに、含浸後の養生方法および期間等の仕様を決
定する。」
※本件では、性能照査の上、種類：反応型けい酸塩系表面含浸材、表層部の含水状態：CL.137
pp174反応型の適用範囲の目安などの他、CL.137pp177～193・反応型の施工事例などを参照の
上、決定する。
5-8.設計図書
設計図書について、CL.137では下記のように記載されている。
|  | 「設計図書では、けい酸塩系表面含浸工法の仕様および施工範囲を図面として示すとともに、設 | [22 empty] | ← | けい酸塩系表面含浸工法の設計施工指針（案） pp45
計報告書の中で、性能照査の結果とその際に用いた試験の方法、および完了検査時に実施する性
能確認試験の方法と判定値等を明記しなければならない。
設計報告書に記載する完了検査時の性能確認試験は、けい酸塩系表面含浸工法が確実に施工され、
コンクリートの諸特性が間違いなく設計されたものになっていることを確認するもので、その方
法および判定値等については、解説 表6.5.1を参考に、現場の状況や工程、試験の精度や実施の
可否等を十分考慮し、設計時に発注者と協議して決めておかなければならない。」
5-9.完了検査
完了検査について、CL.137では下記のように記載されている。
|  | 「完了検査では、この工法を適用したコンクリートが設計時に設定した性能を確実に得られてい | [22 empty] | ← | けい酸塩系表面含浸工法の設計施工指針（案） pp69・70
ることを、『6.5.2 けい酸塩系方面含浸工法を適用したコンクリートの性能試験』に従い、試験
によって直接確認するものとする。
ただし、これまでに十分な施工実績があり、同様な施工条件で効果が確認できている場合には、
施工が確実に実施されていることを書類で確認することで、完了検査時の試験を省略することが
できる。
解説 表6.5.1にけい酸塩系表面含浸工法を適用したコンクリートの性能確認試験として、現在適
用可能な試験方法を示す。
なお、けい酸塩系表面含浸工法は、塗布後の日数の経過につれて効果が高まるものであるため、
性能確認試験は、施工完了直後ではなく施工後２８日以上経過した後に実施するものとする。
試験方法の選定にあたっては、けい酸塩系表面含浸工法の適用目的を考慮し、設計時に設定した
性能に最も適したものを選定する必要がある。
特に、現場から採取したコンクリートコアを試験体とする加圧透水試験あるいは現場において実
施する透水量試験は、表層部の水密性を確認するための試験法として既往の試験データも豊富に
あり、また、解説 表6.5.1に示す性能確認試験の中でこれまでに最も多用されている方法である。
一方、これら以外の試験方法の中には現状では十分にデータが蓄積されていないものも含まれて
いるので、試験方法の選定にあたっては、今後のデータの蓄積状況も考慮しながら、慎重に行う
必要がある。
設計図書に示された試験を行うことが困難な場合は、発注者と施工者が協議を行った上で、他の
適切な試験方法を検討するものとする。」
|  | 「解説 表6.5.1には、けい酸塩系表面含浸工法を適用したコンクリートの性能確認方法の一例も | [22 empty] | ← | けい酸塩系表面含浸工法の設計施工指針（案） pp205
紹介されている。 （略） これらの試験法の他にけい酸塩系表面含浸工法を適用したコンクリ
ート構造物について、現場において簡便かつ合理的な試験によって性能確認を行える可能性のあ
る試験法を紹介する。」
※本件で設計図書に記載する完了検査時の確認試験は、施工２８日後以降に実施するものとし、
性能確認方法は、要求性能に応じ、表層部の緻密化による劣化因子の侵入抑制効果（物質移動
抵抗性）が確認できる原位置非破壊試験（表層透気試験）を検討する。
６．反応型けい酸塩系表面含浸材の選定
6-1.材料選定方法
本件の表面保護工に適用する反応型けい酸塩系表面含浸材について、前述（5-6）の CL.119の性
能照査方法に沿って、CL.137の記載を踏まえて材料選定を実施する。
|  | 実構造物での試験施工および同品質のコンクリート試験体による試験施工による方法が実施困難 | [22 empty] | ← | 表面保護工法 設計施工指針（案） 工種別マニュアル編 pp165～167
な場合、①製造業者の提示する技術資料，②施工実績，③第三者機関の評定結果を総合的に評価
し、表面含浸材の品質を確認するとの記載があるため、反応型けい酸塩系表面含浸材について①
～③の項目について検討する。
①製造業者の提示する技術資料
|  | ・ | 適用にあたって要求される項目に対応する第三者機関による品質確認試験結果を確認する。
|  |  | CL.119では、土木学科規準試験JSCE-K571による試験結果の評価基準が示されている。 | [21 empty] | ← | 表面保護工法 設計施工指針（案） 工種別マニュアル編 pp165～167
CL137 では、けい酸塩系表面含浸材の品質について、下記のように記載されている。
|  |  | 「けい酸塩系表面含浸材の改質効果に関する品質は、土木学会規準JSCE-K572 けい酸塩系表面 | [21 empty] | ← | けい酸塩系表面含浸工法の設計施工指針（案） pp17
含浸材の試験方法（案）に従って作製された基準配合のモルタル基板を用い、けい酸塩系表面
含浸材の含侵処理を施したモルタル試験体の試験値と、けい酸塩系表面含浸材を含浸させてい
ない基準となるモルタル現状試験体の試験値を相対的に比較することによって評価することと
する。」
|  |  | 「けい酸塩系表面含浸材の材料製造業者または材料販売業者は、けい酸塩系表面含浸材の品質 | [21 empty] | ← | けい酸塩系表面含浸工法の設計施工指針（案） pp20
試験の結果を解説表3.3.1［成分に関する品質試験結果報告書］および解説表3.3.2［改質効果
に関する品質試験結果報告書］により、表示し報告書としてとりまとめなければならない。
（略） さらに、試験成績表も併せて添付しなければならない。
|  |  | けい酸塩系表面含浸工法の設計を行うものは、けい酸塩系表面含浸工法が適用されるコンクリ | [22 empty] | また、けい酸塩系表面含浸材を用いて施工を行う者は、設計図書に示される仕様と、けい酸塩
|  |  | ート構造物の状態を踏まえ、目的に応じた品質項目に対して満足する試験値が示されているも | [22 empty] | 系表面含浸材の品質試験報告書に基づいて、実際に使用するけい酸塩系表面含浸材を選定する
|  |  | のの中からけい酸塩系表面含浸材を選定し、『４章 設 計』で示されるけい酸塩系表面含浸工 | [22 empty] | とよい。」
法の設計において、適宜、その試験値を参考にするとよい。」
本件では、第三者機関による土木学会規準試験 JSCE-K571の試験結果が、けい酸ナトリウム系
表面含浸材の評価基準を満たす材料を選定する。
上記品質基準を満たす材料について、第三者機関による土木学会規準試験 JSCE-K572の試験結
果が、目的に応じた品質項目に対して満足する試験値が示されていることを、『成分に関する
品質試験結果報告書』・『改質効果に関する品質試験結果報告書』などにより確認し、選定す
る。
その他に、既存の空隙を充填し、施工後に新たに発生する空隙を充填することも期待されるた
め、未反応のまま残存する主成分も確保されるよう、塗布量中には十分な固形分量が必要と考
えられることから、乾燥固形分量を比較する。
また、新設構造物に適用する場合においても、コンクリートは打設（脱型）後、空気に触れる
面は速やかに中性化すること、未反応成分により経年後に発生する微細ひび割れなどの空隙を
充填する際には表層部が中性化していることから、既設構造物に適用する場合と同様に、中性
化したコンクリートとの反応性が確認された材料を選定する。
|  | ・ | 施工および施工管理について確認する。
|  |  | 「けい酸塩系表面含浸工が適用されたコンクリートの性能の良否は、施工状況にも大きく左右 | [21 empty] | ← | けい酸塩系表面含浸工法の設計施工指針（案） pp48
されるため、けい酸塩系表面含浸工法に関する十分な知識、経験、技術を有するものが、入念
な施工を行わなければならない。また、施工段階ごとに適切な施工管理を実施するために、現
場には、十分な知識、経験を有する施工を管理する者を配置しなければならない。」
施工および施工管理体制について、技術者の育成制度や、施工管理方法、施工実績件数および
不具合発生の有無などを確認する。
②施工実績
施工実績を確認し、追跡調査による効果持続性が確認された材料を選定する。
特に、不具合発生の有無や施工効果確認試験結果を確認する。
③第三者機関の評定結果
第三者機関の評定結果については、国土交通省のＮＥＴＩＳにおいて、事後評価（活用効果評
価）の結果より「有用な新技術」に選定された材料を選定する。
6-2.材料選定にあたっての確認項目
要求性能（第三者機関による品質試験：製造業者の提示する技術資料）
|  |  | A. | JSCE-K571試験結果が、CL.119の評価基準を満たしていること
|  |  | B. | JSCE-K572試験により、反応型けい酸塩系表面含浸材に種類判定されていること
|  |  | C. | JSCE-K572試験により、乾燥固形分率が確認されていること
|  |  | D. | JSCE-K572試験により、中性化抑制（抑止性）効果があること
|  |  | E. | JSCE-K572試験により、塩害抑制（抑止性）効果があること
|  |  | G. | JSCE-K572試験により、凍害抑制（抑止性）効果があること
|  |  | H. | JSCE-K572試験により、防水（透水・吸水抑制）効果があること
|  |  | I. | JSCE-K572試験により、ひび割れ部からの透水抑制（抑止性）効果があること
JSCE-K572準拠試験などにより、ひび割れ部からの劣化因子の侵入抑制効果があること
|  |  | J. | 設計塗布量中の乾燥固形分率（JSCE-K572）を確認し、比較すること
|  |  | K. | 中性化したコンクリートとの反応性を確認すること
施工実績
|  |  | L. | 施工実績を確認し、公共工事における施工実績件数を比較すること
|  |  | M. | 施工後10年以上経過した構造物の追跡調査により効果持続性が確認できること
第三者機関の評定結果
|  |  | N. | 国土交通省ＮＥＴＩＳの「有用な新技術」に選定されたこと
施工関連
|  |  | O. | 工法に関する十分な知識、経験を有する技術者による施工管理体制について確認すること
|  |  | P. | 適用可能な下地の乾燥状態や、施工後の養生条件など工期に及ぼす影響が少ないこと
|  |  | Q. | 環境への影響などを考慮し、材料の安全性を確認すること
|  |  | R. | 施工箇所に適用する補修・補強などの対策工法が限定されないこと
性能確認試験
|  |  | S. | 完了検査時の確認試験について、実施可能な試験および適用実績を確認すること
|  | ※上記のうち、該当する材料が最も少ない国土交通省ＮＥＴＩＳの「有用な新技術」に選定され、 | [22 empty] | ← | 比較表_例 参照
適用期間中である反応型けい酸塩系表面含浸材のうち、施工実績の多いＣＳ－２１について照
査する。
| ７．ＣＳ－２１の性能照査 | [24 empty] | 性能照査該当資料
|  | A. | JSCE-K571試験結果がCL.119の評価基準（けい酸ナトリウム系）を満たしている | [22 empty] | 資料1.概要説明（コンクリート改質剤ＣＳ－２１） |  |  |  | 資料2.表面含浸材の共通試験結果報告書 |  |  |  | 資料3.表面保護工法設計施工指針（案）工種別マニュアル編表面含浸工マニュアル
|  | B. | JSCE-K572試験により、反応型けい酸塩系表面含浸材に種別判定されている
|  | C. | JSCE-K572試験により、乾燥固形分率が確認されている
|  | D. | JSCE-K572試験により、中性化抑制（抑止性）効果が確認されている
|  | E. | JSCE-K572試験により、塩害抑制（抑止性）効果がが確認されている | [22 empty] | 資料4.成分に関する試験結果報告書 |  |  | 資料5.改質効果に関する試験結果報告書 |  |  |  | 資料6.JSCE-K572試験結果報告書（鹿児島大学） |  |  | 資料7.JSCE-K572試験結果報告書（岡山大学） | 資料8.JSCE-K572試験結果報告書（建材試験センター）
|  | G. | JSCE-K572試験により、凍害抑制（抑止性）効果がが確認されている
|  | H. | JSCE-K572試験により、防水（透水・吸水抑制）効果がが確認されている
|  | I. | JSCE-K572試験により、ひび割れ部からの透水抑制（抑止性）効果が確認されている | [22 empty] | 資料9.論文「コンクリート試験体における微細ひび割れの作製方法および試験事例」
|  |  | JSCE-K572準拠試験により、ひび割れ部からの透気性抑制（抑止性）効果などが確認されている | [22 empty] | 資料10.論文「微細なひび割れを持つコンクリート試験体の作製方法と試験方法」
|  | J. | 設計塗布量中の乾燥固形分率31.9％（JSCE-K572） | [22 empty] | 資料4.成分に関する試験結果報告書 |  |  | 資料11.反応型けい酸塩系表面含浸材の設計塗布量および乾燥固形分について
|  | K. | 中性化したコンクリートとの反応性が確認されている | [22 empty] | 資料12.写真で見る材料特性 | 資料9.論文「コンクリート試験体における微細ひび割れの作製方法および試験事例」
|  | L. | 15年以上の実績があり、公共・民間工事に多数の実績を有している | [22 empty] | 資料1.概要説明（コンクリート改質剤ＣＳ－２１） |  |  |  | 資料13.ＣＳ－２１工法施工実績表（発注者別）
|  | M. | 施工後10年以上経過した複数の構造物での追跡調査により、効果持続性が確認されている | [22 empty] | 資料14.コンクリートの躯体防水 |  | 資料15.施工事例集_施工ニュース_土木・橋梁（追跡調査結果掲載分抜粋）
|  | N. | 国土交通省ＮＥＴＩＳの「有用な新技術」に選定されていた | [22 empty] | 資料16.ＮＥＴＩＳ登録情報（CB-020055-V：コンクリート改質剤ＣＳ－２１） | [5 empty] | 資料17.ＮＥＴＩＳ活用効果評価結果（３回目）
|  | O. | 工法に関する十分な知識、経験を有する技術者による施工管理体制をとっている | [22 empty] | 資料1.概要説明（コンクリート改質剤ＣＳ－２１） |  |  |  | 資料18.ＣＳ－２１工法施工実績表（工法別） |  |  |  |  | 資料19.アストン協会パンフレット
|  | P. | 下地が湿潤状態でも施工可能であり、施工後の養生も暴露状態など工期に及ぼす影響が少ない | [22 empty] | 資料20.施工手順書
|  | Q. | 無機質材料であり、水道施設の水道水が直接触れる部分に適用可能な安全性が確認されている | [22 empty] | 資料21.分析試験結果書_水道_資機材の材質に関する試験 |  |  |  |  | 資料22.施工事例集_施工ニュース_土木（水道施設抜粋）
|  | R. | 施工箇所に適用する補修・補強などの対策工法が限定されない | [22 empty] | 資料20.施工手順書
|  | S. | 原位置非破壊試験（表層透気試験）などが実施可能であり、確認試験実績を有する | [22 empty] | 資料23.ＣＳ－２１施工効果確認試験 |  |  | 資料24.施工事例集_施工ニュース_土木・橋梁（表層透気試験結果掲載分抜粋）
上記項目について検討の結果、ＣＳ－２１は、本件の表面保護工に適用する反応型けい酸塩系表
面含浸材に適していると考えられる。
| ８．コンクリート改質剤ＣＳ－２１資料 | [23 empty] | 参照資料の会員ページ場所 ／ 記載事項該当箇所
概 要
ＣＳ－２１は、硬化後のコンクリート表面に塗布することで、ひび割れ深部を含む表層部の空隙
を緻密化し、施工後新たに発生する微細なひび割れなどの空隙も充填する性能により、水や各種
劣化因子の侵入を長期にわたり抑制する。
土木学会における分類では、けい酸ナトリウム系表面含浸材の防水を目的とする場合、反応型け
い酸塩系表面含浸材に該当する。
|  |  | 参照：資料1.概要説明（コンクリート改質剤ＣＳ－２１） | [20 empty] | ← | 技術資料＞技術説明書類 ／ pp1：1） コンクリート改質剤ＣＳ－２１とは，pp4：5） 材料分類および適用範囲
表面保護（劣化抑制）効果
表面保護効果については、第三者機関による下記の土木学会規準試験により、品質（水や各種劣
化因子の侵入抑制効果）が確認されている。
・JSCE-K571 表面含浸材の試験方法（案）
|  |  | 参照：資料1.概要説明（コンクリート改質剤ＣＳ－２１） | [20 empty] | ← | 技術資料＞技術説明書類 ／ pp5：6） 第三者機関による性能試験および評価
|  |  | 参照：資料2.表面含浸材の共通試験結果報告書（土木学会） | [20 empty] | ← | 技術資料＞各種報告書類
|  |  | 参照：資料3.表面保護工法設計施工指針（案）工種別マニュアル編表面含浸工マニュアル | [20 empty] | ← | 会員ページ内になし
・JSCE-K572 けい酸塩系表面含浸材の試験方法（案）
|  |  | 参照：資料4.成分に関する試験結果報告書 | [20 empty] | ← | 材料書類＞品質試験結果報告書（CL.137）・品質保証書（CL.119)
|  |  | 参照：資料5.改質効果に関する試験結果報告書 | [20 empty] | ← | 材料書類＞品質試験結果報告書（CL.137）・品質保証書（CL.119)
|  |  | 参照：資料6・7・8.JSCE-K572試験結果報告書（鹿児島大学・岡山大学・建材試験センター） | [20 empty] | ← | 技術資料＞各種報告書類
微細なひび割れに対する効果
JSCE-K572試験および準拠試験により、 表面から塗布することで微細なひび割れに浸透して空隙
を充填し、水や各種劣化因子の侵入を抑制する効果が確認されている。
|  |  | 参照：資料9.論文「コンクリート試験体における微細ひび割れの作製方法および試験事例」 | [20 empty] | ← | 技術資料＞論文・資料書類
|  |  | 参照：資料10.論文「微細なひび割れを持つコンクリート試験体の作製方法と試験方法」 | [20 empty] | ← | 技術資料＞論文・資料書類
塗布量中の乾燥固形分
乾燥固形分率: 31.9%（JSCE-K572-6.2）であり、反応型けい酸塩系表面含浸材の中で、塗布量中
の乾燥固形分量が比較的多く、空隙の充填効果に優れる材料である。
|  |  | 参照：資料11.反応型けい酸塩系表面含浸材の設計塗布量および乾燥固形分について | [20 empty] | ← | 技術資料＞その他
中性化したコンクリートの反応性
中性化したセメントペースト等による反応試験、中性化した微細ひび割れ試験体による透水試験
により、反応性が確認されている。また、既設構造物での確認試験により、透気係数の低減等の
改質効果が確認されている。
|  |  | 参照：資料12.写真で見る材料特性 | [20 empty] | ← | 技術資料＞技術説明書類 ／ pp5：5. 中性化したコンクリートとの反応，pp6：6. コンクリートの中性化による反応速度の変化，pp9：9. 微細ひび割れ透水試験，pp13・14：13.施工効果確認試験事例①②
|  |  | 参照：資料9.論文「コンクリート試験体における微細ひび割れの作製方法および試験事例」 | [20 empty] | ← | 技術資料＞論文・資料書類
施工実績および追跡調査
表面保護・防水・止水等の様々な目的で多様な構造物に適用され、施工後１０年以上経過した複
数の構造物を含む追跡調査の結果、ひび割れの自閉効果や不具合の発生がないことが確認されて
いる。
|  |  | 参照：資料13.CS-21工法施工実績表（発注者別） | [20 empty] | ← | 施工実績書類＞施工実績表
|  |  | 参照：資料14.コンクリートの躯体防水 | [20 empty] | ← | 技術資料＞技術説明書類 ／ pp24～36：付属資料(3) CS-21による躯体防水の追跡調査と効果の検証
|  |  | 参照：資料15.施工事例集_施工ニュース_土木・橋梁（追跡調査結果掲載分） | [20 empty] | ← | 施工実績書類＞施工実例集(施工ニュース) ／ 土木-pp12：排水樋管ゲート 補修工事 橋梁-pp3・4：新設橋梁 床版防水および地覆部表面保護，pp16：新設橋梁 橋脚 表面保護（塩害対策），pp20：橋梁改修工事
第三者機関による評価
公共工事に多数の実績を有し、NETIS の事後評価で有用な新技術：設計比較対象技術に選定され
た。
|  |  | 参照：資料16.ＮＥＴＩＳ登録情報（CB-020055-V） | [20 empty] | ← | 技術資料＞技術説明書類 ／ pp1
|  |  | 参照：資料17.ＮＥＴＩＳ活用効果評価結果（３回目） | [20 empty] | ← | 技術資料＞技術説明書類
施工管理体制
協会組織による責任施工体制をとっており、技術者育成制度（アストン技士・技能士）が整備さ
れている。施工実績が多く、施工管理技術者の実務経験が豊富である。
|  |  | 参照：資料18.CS-21工法施工実績表（工法別） | [20 empty] | ← | 施工実績書類＞施工実績表
|  |  | 参照：資料19.アストン協会パンフレット | [20 empty] | ← | アストン協会諸書類
施工条件・施工後の養生など工期に及ぼす影響
下地が湿っていても施工でき、材料塗布後に散水した水の指触乾燥確認後であれば、歩行・車両
通行可能であり、降雨など水濡れに対する養生も必要ないため、工期に及ぼす影響が少ない。
|  |  | 参照：資料20.施工手順書 | [20 empty] | ← | 工法書類＞施工手順 ／ pp2：留意事項□塗布後の養生
安全性
無機質材料であり、水道施設に適用可能な安全性が確認されており、水道水が直接触れるコンク
リートでの適用実績がある。
|  |  | 参照：資料21.分析試験結果書_水道_資機材の材質に関する試験 | [20 empty] | ← | 技術資料＞各種報告書類
|  |  | 参照：資料22.施工事例集_施工ニュース_土木（水道施設抜粋） | [20 empty] | ← | 施工実績書類＞施工実例集(施工ニュース) ／ 土木-pp17：水道施設配水池 築造工事，土木-pp18：水道施設配水池 耐震補強工事
施工面に対する他工法の適用性
施工面は､通常のコンクリート面と同様と考えて各種工法が適用可能であり､ＣＳ－２１再塗布も
可能である｡
|  |  | 参照：資料20.施工手順書 | [20 empty] | ← | 工法書類＞施工手順 ／ pp2：留意事項□ＣＳ－２１塗布面への他工法の適用
性能確認試験（施工効果確認試験）
原位置非破壊試験など、施工効果確認試験の対応が可能である。
表層透気試験：トレント法により、同一箇所の透気係数を施工前後に測定し、施工前に比べ、施
工後に表層部が緻密化することにより、透気係数が低減（物資移動抵抗性が向上）することを確
認した複数の実績がある。
|  |  | 参照：資料23.ＣＳ－２１施工効果確認試験 | [20 empty] | ← | 工法書類＞施工効果確認
|  |  | 参照：資料24.施工事例集_施工ニュース_土木・橋梁（表層透気試験結果掲載分） | [20 empty] | ← | 施工実績書類＞施工実例集(施工ニュース) ／ 土木-pp17：水道施設配水池 築造工事 橋梁-pp17：既設橋梁 床版上面および地覆部 表面保護（凍害・塩害対策）

## 3_既設_119+137
既設コンクリート構造物の事後保全に適用する表面保護工の選定（例）
１．対象構造物
本件の対象は、供用開始から○○年が経過し、経年劣化した既設コンクリート構造物である。
２．表面保護工法の選定
本件で対象とする既設土木構造物は、供用開始から○○年が経過し、経年劣化により耐久性の低
下が懸念されるため、事後保全を目的とした表面保護工が検討される。
コンクリート構造物に適用される表面保護工について、土木学会発刊の表面保護工法設計施工指
針（案）【以下CL.119】には、以下のように記載されている。
「既設コンクリート構造物の場合は、重要な構造物に対して予防保全的に表面保護工を施すケー
スもある。しかし、今日の実務においては、劣化構造物の断面修復を行った後に、その後の外来
|  | 因子の侵入を抑制して構造物の供用期間を延ばす必要があると判断された場合に表面保護工を適 | [22 empty] | ← | 表面保護工法 設計施工指針（案） pp4
用している例が多い。この後者の場合は、当然のことながら、構造物の補修設計において表面保
護工による耐久性向上効果が考慮・算入される。」
本件は上記前者に該当し、予防保全的な表面保護工の適用が検討されている。
本件は上記後者に該当し、構造物の供用期間を延ばす長寿命化対策としての表面保護工の適用が
検討されている。
[25 empty] | ← | 表面保護工法 設計施工指針（案） pp2
CL.119における表面保護工法の種類
表面被覆工法
表面処理工法
|  |  | 表面保護工法 | [13 empty] | 表面含浸工法
断面修復工法
CL.119では、主な表面保護工法として表面被覆工法・表面含浸材工法・断面修復工法に大別され
ている。このうち断面修復工法は欠損部の修復に適用され、単独での劣化抑制対策としては本件
では除外する。
表面被覆工法および表面含浸工法についてCL.119には、以下のように記載されている。
|  | 「表面被覆工法は、コンクリート構造物の表面に、有機系または無機系被覆材により被覆を施し、 | [22 empty] | ← | 表面保護工法 設計施工指針（案） pp10・11
劣化因子の侵入を抑制、防止して、コンクリート構造物の耐久性向上または劣化の進行を抑制す
る効果をもたらす。」
|  | 「表面含浸工法は、コンクリート表面に塗布した表面含浸材がコンクリート内部に浸透して、劣 | [22 empty] | ← | 表面保護工法 設計施工指針（案） pp11
化因子の侵入抑制、または新たな性能を付与する効果をもたらす。」
本件で適用を検討する表面保護工は、工期短縮のため工程が少なく、点検時に直接コンクリート
が目視可能な外観変化がなく、経年後の再施工または他の補修・補強工法の適用が容易な工法が
望ましい。CL.119には、以下のような記載がある。
|  | 「表面含浸工法は、コンクリート表面の外観を著しく損ねることがなく、表面被覆工法と比較す | [22 empty] | ← | 表面保護工法 設計施工指針（案） 工種別マニュアル編 pp145
ると、少ない工程で、かつ短期間で施工できるという特長を有している。また、表面被覆工のよ
うな被膜形成による保護工法ではないため、経年後に再施工する場合、表面含浸材を再度含浸さ
せるだけで効果を発揮できる。さらに、使用する表面含浸材は、水系材料が比較的多く、有機溶
剤系の場合でも環境負荷の低い溶剤を用いていること、および改修時の産業廃棄物の発生量が少
ないことなども表面含浸工の特徴として挙げられる。」
上記より、本件の表面保護工に適用する工法は、表面含浸工法が適していると考えられる。
３．表面含浸工法の選定
CL.119における表面含浸工の選定手順 （概要）
[25 empty] | ← | 表面保護工法 設計施工指針（案） 工種別マニュアル編 pp157～167
4.2 設計のための調査（pp158～）
4.3 表面含浸工の選定（pp159～）
4.5 施工範囲の決定（pp164)
4.4 仕様の決定（pp163～）
4.6 施工方法の選定（pp164～）
4.7 性能照査（pp165～167）
事後保全を目的とした表面含浸工の要求性能は、中性化・塩害・凍害対策の他、経年劣化により
発生した目視では発見し難い微細ひび割れなどの空隙からの水および劣化因子の侵入を抑制する
性能を有することが望ましい。
CL.119では、中性化・塩害・凍害・防水対策としての要求性能について以下のように記載されて
いる。
|  | ・中性化対策としての要求性能（要約） | [22 empty] | ← | 表面保護工法 設計施工指針（案） 工種別マニュアル編 pp153～156
コンクリート表層部に、二酸化炭素透過阻止性またはアルカリ性を付与すること。
必要に応じて、透水および吸水阻止性、酸素透過阻止性を付与すること。
|  | ・塩害対策としての要求性能（要約） | [22 empty] | ← | 表面保護工法 設計施工指針（案） 工種別マニュアル編 pp153～156
コンクリート表層部に塩化物イオン侵入阻止性、酸素透過阻止性、透水および吸水阻止性を付
与すること。
施工によりコンクリートの水蒸気透過性が阻害されないこと。
|  | ・凍害対策としての要求性能（要約） | [22 empty] | ← | 表面保護工法 設計施工指針（案） 工種別マニュアル編 pp153～156
コンクリート表層部に、透水および吸水阻止性を付与すること。
施工によりコンクリートの水蒸気透過性が阻害されないこと。
必要に応じて、塩化物イオンの進入阻止性を付与すること。
|  | ・防水のためのの要求性能（要約） | [22 empty] | ← | 表面保護工法 設計施工指針（案） 工種別マニュアル編 pp153～156
コンクリート表層部に、透水および吸水阻止性を付与すること。
|  | ・その他の要求性能（要約） | [22 empty] | ← | 表面保護工法 設計施工指針（案） 工種別マニュアル編 pp153
下地コンクリートのアルカリに対する抵抗性があること。
紫外線劣化に対する耐久性があること。
|  |  | CL.119における表面含浸材の種類 | [21 empty] | ← | 表面保護工法 設計施工指針（案） 工種別マニュアル編 pp146
シラン系
けい酸リチウム系
|  |  | 表面含浸材 | [5 empty] | けい酸塩系
けい酸ナトリウム系
その他
CL.119では表面含浸材を、シラン系・けい酸リチウム系・けい酸ナトリウム系・その他に
分類している。それぞれの性能についてまとめたものを以下に記す。
シラン系表面含浸材
[25 empty] | ← | 表面保護工法 設計施工指針（案） pp16
「コンクリート表面に含浸させることにより、コンクリート表層から数ミリの厚みの範囲に
はっ水層（吸水防止層）が形成され、水や塩化物イオンなどの劣化因子の侵入を抑制するこ
とができる。」
|  |  | 「浸透性吸水防止材とも称され、コンクリート表層部に含浸させることにより吸水防止層を | [21 empty] | ← | 表面保護工法 設計施工指針（案） 工種別マニュアル編 pp146
形成し、外部からの水や塩化物イオンの侵入を抑制する。」
けい酸リチウム系表面含浸材
|  |  | 「中性化した部位へのアルカリ付与やぜい弱部の強化などコンクリートの性能回復が主な用 | [21 empty] | ← | 表面保護工法 設計施工指針（案） pp16
途である。」
|  |  | 「浸透性固化材や浸透性アルカリ付与材とも称され、コンクリート表層部に含浸させること | [21 empty] | ← | 表面保護工法 設計施工指針（案） 工種別マニュアル編 pp146
により、ぜい弱なコンクリート表層部を固化したり、中性化したコンクリート表層部にアル
カリ性を付与して鉄筋の腐食環境を改善する。」
けい酸ナトリウム系表面含浸材
|  |  | 「コンクリート表面やひび割れ部に含浸させることにより、防水性を向上させ、劣化因子の | [21 empty] | ← | 表面保護工法 設計施工指針（案） pp16
侵入を抑制することができる。」
|  |  | 「浸透性固化材や浸透性防水材、あるいはコンクリート改質材とも称され、コンクリート表 | [21 empty] | ← | 表面保護工法 設計施工指針（案） 工種別マニュアル編 pp146
層部に含浸させることにより、細孔内部に不溶性の結晶体を生成し、外部からの水や炭酸ガ
スの侵入を抑制したり、中性化したコンクリート表層部にアルカリ性を付与して鉄筋の腐食
環境を改善する。」
|  | 構造物に要求される性能に対する表面含浸材の適用範囲については、解説 表4.3.1～4.3.5より | [22 empty] | ← | 表面保護工法 設計施工指針（案） 工種別マニュアル編 pp159～163
選定し、 解説 表4.3.6により選定された表面含浸材が対象構造物の施工条件に適用可能である
かを確認する。
|  | 解説表4.3.1 構造物に要求される性能に対する表面含浸工の適用範囲（要約） | [22 empty] | ← | 表面保護工法 設計施工指針（案） 工種別マニュアル編 pp160
|  | 要求性能に関する項目 | [11 empty] | 表 面 含 浸 材
[14 empty] | シラン系 |  |  | けい酸塩系
[17 empty] | けい酸リチウム系 |  |  |  | けい酸ナトリウム系
|  | 水密性 |  |  |  |  | 防水 | [6 empty] | ○ |  |  | － |  |  |  | ○
|  | 劣化に対する抵抗性 |  |  |  |  | 中性化抑制 | [6 empty] | △ |  |  | △ |  |  |  | ○
[7 empty] | 塩化物イオン侵入抑制 | [6 empty] | ○ |  |  | － |  |  |  | ○
[7 empty] | 凍結融解抵抗性向上 | [6 empty] | ○ |  |  | － |  |  |  | ○
[7 empty] | アルカリ骨材反応抑制 | [6 empty] | ○ |  |  | ○ |  |  |  | △
[7 empty] | 化学的侵食抑制 | [6 empty] | － |  |  | － |  |  |  | －
[7 empty] | 磨耗抑制 | [6 empty] | － |  |  | △ |  |  |  | △
|  | 美観・景観 |  |  |  |  | 排ガス付着防止 | [6 empty] | △ |  |  | － |  |  |  | △
[7 empty] | 防藻・防カビ | [6 empty] | △ |  |  | － |  |  |  | △
[7 empty] | 外観維持 | [6 empty] | ○ |  |  | ○ |  |  |  | ○
|  | 各種機能付加 |  |  |  |  | ぜい弱部の強度回復 | [6 empty] | － |  |  | ○ |  |  |  | △
|  | 第三者影響度関連 |  |  |  |  | はく落抵抗性 | [6 empty] | － |  |  | △ |  |  |  | △
|  | 解説表4.3.6 施工条件による表面含浸工の適用範囲 （抜粋） | [22 empty] | ← | 表面保護工法 設計施工指針（案） 工種別マニュアル編 pp162
|  | 下地コンクリート |  |  |  |  | 乾燥状態 |  |  |  | 乾 燥 |  |  | ○ |  |  | ○ |  |  |  | －
[11 empty] | 湿 潤 |  |  | － |  |  | － |  |  |  | ○ |  |  |  | ※けい酸ナトリウム系表面含浸材は、下地コンクリートが乾燥している場合には、散水（水湿し）
|  | 表中の「○」は適用対象、「△」は適用する場合検討が必要(他の補修工との併用等)、「－」は | [22 empty] | を行うことで施工可能である。
適用外を示す。
本件で適用する表面含浸工法は、
|  | ① | 中性化・塩化物イオン侵入・透水および吸水抑制効果があり、水蒸気透過性を阻害しないこと
|  | ② | ひび割れ部からの水および劣化因子の侵入抑制効果があること
|  | ③ | 下地コンクリートが湿潤状態でも施工可能であること
から、けい酸塩系表面含浸工法（けい酸ナトリウム系）が適していると考えれれる。
４．けい酸塩系表面含浸工法の設計施工指針（案）
けい酸塩系表面含浸工法の選定について、土木学会発刊のけい酸塩系表面含浸工法の設計施工
指針（案）：2012年発刊【以下CL.137】には、以下のように記載されている。
|  | 「本指針（案）は、コンクリート構造物の耐久性向上を目的として、コンクリート構造物の表 | [22 empty] | ← | けい酸塩系表面含浸工法の設計施工指針（案） pp1
面に適用する、けい酸塩系表面含浸工法の設計、施工ならびに、けい酸塩系表面含浸工法を適
用したコンクリートの維持管理に関する標準を示すものである。」
表面保護工法
表面処理工法
|  |  |  | 表面被覆工法 | [6 empty] | 表面含浸工法 | [6 empty] | 断面修復工法
|  |  |  | シラン系表面含浸工法 | [5 empty] | けい酸塩系表面含浸工法 | [8 empty] | その他
解説 図1.1.1 けい酸塩系表面含浸工法の表面保護工法としての位置づけ
|  | 「解説 図1.1.1に示すとおり、表面含浸工法は、シラン系、けい酸塩系およびその他の材料に | [22 empty] | ← | けい酸塩系表面含浸工法の設計施工指針（案） pp1
大きく分類される。本指針（案）では、このうち、コンクリート表層部やひび割れ部の組織を
緻密化するけい酸アルカリ金属塩の水溶液を主成分とした材料をけい酸塩系表面含浸材とし、
その中でも、以下に示すような特に汎用的なものを対象とする。したがって、これに当てはま
らない材料は、本指針（案）の対象外であり、その適用にあたっては土木学会コンクリートラ
イブラリー１１９号 表面保護工法設計施工指針（案）を参考にするとよい。」
|  | 「本指針（案）で対象とするけい酸塩系表面含浸材は、解説 表1.1.1に示すとおり、けい酸リ | [22 empty] | ← | けい酸塩系表面含浸工法の設計施工指針（案） pp2
チウム、けい酸ナトリウム、けい酸カリウムを単体あるいはこれらを混合したけい酸塩を主成
分とし、これらが、乾燥固形分の50％（質量％）以上を占めるものとする。」
|  | 「本指針（案）では、複数の添加剤を含むものも適用の範囲内とするが、添加剤の含有率は乾 | [22 empty] | ← | けい酸塩系表面含浸工法の設計施工指針（案） pp2
燥固形分の 5％以内とし、それ以上のものは適用範囲外とした。」
３．表面含浸工法の選定において、CL.119に沿って選定した「けい酸ナトリウム系表面含浸材」
は、CL.137における「コンクリート表層部やひび割れ部の組織を緻密化するけい酸アルカリ金
属塩の水溶液を主成分とした汎用的な材料」に該当すると考えられるため、以下CL.137に沿っ
て検討を行う。
５．けい酸塩系表面含浸工法の選定
|  |  | CL.137におけるけい酸塩系表面含浸工法の設計手順 （概要） | [21 empty] | ← | けい酸塩系表面含浸工法の設計施工指針（案） pp24
4.2 設計のための調査（pp25～）
4.3 施工範囲の決定（pp26）
4.4 けい酸塩系表面含浸工法の選定（pp27～）
4.5 塗布仕様の決定（pp29～）
4.6 材料の予測値（pp29～）
4.7 性能照査（pp38～）
4.8 けい酸塩系表面含浸工法の決定（pp45）
4.9 設計図書（pp45）
5-1.設計のための調査
設計のための調査について、CL.137では下記のように記載されている。
|  | 「けい酸塩系表面含浸工法の設計を行うに際し、それまでの点検や対策の記録、設計図書等を | [22 empty] | ← | けい酸塩系表面含浸工法の設計施工指針（案） pp25
調査するとともに、必要であれば新たに現地調査を実施して、工法の設計に必要な情報を入手
する必要がある。また、対象構造物に関する情報のみならず、他の構造物に対する施工実績、
特に類似の構造物への施工実績や適用後の経時変化についての情報は、設計に際して重要な参
考資料となる。」
※調査により、けい酸塩系表面含浸工法に要求される性能を確認する。
実構造物への施工実績や適用後の経時変化を確認する。
5-2.施工範囲の決定
施工範囲の決定について、CL.137では下記のように記載されている。
|  | 「対策を必要とする構造物あるいは部材においては、その全面に工法を適用することを原則と | [22 empty] | ← | けい酸塩系表面含浸工法の設計施工指針（案） pp26
する。」
※施工範囲は、対策を必要とする構造物あるいは部材の全表面とすることが適当と考えられる。
5-3.けい酸塩系表面含浸工法の選定
|  |  | CL137におけるけい酸塩系表面含浸材の種類 | [21 empty] | ← | けい酸塩系表面含浸工法の設計施工指針（案） pp11・12
固化型けい酸塩系表面含浸材
けい酸塩系表面含浸材
反応型けい酸塩系表面含浸材
CL137 では、けい酸塩系表面含浸材を改質機構により、固化型と反応型に分類している。それ
ぞれの性能についての記載をまとめたものを以下に記す。
|  | 「固化型けい酸塩系表面含浸材」 | [22 empty] | ← | けい酸塩系表面含浸工法の設計施工指針（案） pp11
固化型けい酸塩系表面含浸材は、含浸の初期段階で主成分の一部がコンクリート中の水酸化カ
ルシウムと反応してＣＳＨゲルを生成した後、残りの主成分が乾燥にともなって難溶性の固化
物となって空げきを充填することを主として期待した材料である。
改質効果を発現させるためには、乾燥固化物の生成を促す必要があり、養生期間中はコンクリ
ートを乾燥状態に保つことを必要とする。
（下地コンクリート乾燥状態で塗布し、乾燥養生）
|  | 「反応型けい酸塩系表面含浸材」 | [22 empty] | ← | けい酸塩系表面含浸工法の設計施工指針（案） pp11
反応型けい酸塩系表面含浸材は、コンクリート中の水酸化カルシウムとの反応によりＣＳＨゲ
|  |  | ルを生成して、コンクリートの中の空げきを充てんする。未反応のまま残存している主成分の | [22 empty] | 析出（せきしゅつ）とは、ある物質の溶液から固体が現れること
乾燥固形分は、水分が供給されると再度溶解し、水酸化カルシウムとの反応性を有するため、
反応を繰り返すことにより、長期的に空げきを充てんすることを期待した材料である。
改質効果を発現させるためには、材料を溶解状態にしておく必要があり、養生期間中はコンク
リートを湿潤状態に保つことを必要とする。
（下地コンクリート湿潤状態で塗布し、湿潤養生）
けい酸塩系表面含浸工法の適用範囲については、CL137 に下記の記載がある。
|  | 「解説 表4.4.1には、新設または劣化過程が潜伏期の既設コンクリート構造物にけい酸塩系表面 | [22 empty] | ← | けい酸塩系表面含浸工法の設計施工指針（案） pp27
含浸工法を適用する場合について、適用の目的および改質する性能ごとの適用範囲の目安を、ま
た、解説表4.4.2には施工条件による適用範囲の目安を、それぞれ示す。
なお、必要に応じて、けい酸塩系表面含浸工法の効果持続性についても、これまでの適用実績や
試験データ等から情報を得ておくとよい。」
|  | 解説表4.4.1 新設または潜伏期にある構造物を対象とする場合の適用範囲の目安 | [22 empty] | ← | けい酸塩系表面含浸工法の設計施工指針（案） pp28
|  | 目 的 |  |  |  | 改質する性能 | [13 empty] | 固化型 |  | 反応型
|  | 劣化に対する 抵抗性の向上 |  |  |  | 鋼材を保護する性能 |  | 中性化抑止性 | [11 empty] | △ |  | ○
[8 empty] | 塩害抑止性 |  |  |  |  | 陸上･内陸･海上大気中 | [6 empty] | △ |  | ○
[13 empty] | 飛沫帯、干潮帯 | [6 empty] | △ |  | △
[13 empty] | 海中 | [6 empty] | － |  | －
[6 empty] | 凍害（スケーリング）抑止性 | [13 empty] | △ |  | ○
[6 empty] | 化学的侵食抑止性 | [13 empty] | △ |  | △
|  | コンクリート 表層部の改質 |  |  |  | ひび割れ透水性 | [13 empty] | ○ |  | ○
[6 empty] | 防水性 | [13 empty] | △ |  | ○
[6 empty] | すり減り抵抗性 | [13 empty] | △ |  | △
[6 empty] | 表面硬度 | [13 empty] | ○ |  | △
[6 empty] | アルカリ付与性 | [13 empty] | ○ |  | ○
解説表4.3.6 施工条件による表面含浸工の適用範囲 （抜粋）
|  | コンクリート表層部の状態 | [9 empty] | 乾 燥 |  |  |  | 乾 燥 |  |  |  | ○ |  | △ |  |  | ※固化型は、下地コンクリートが湿潤状態の場合には、乾燥させることにより適用可能
[16 empty] | 湿 潤 |  |  |  | △ |  | ○ |  |  | ※反応型は、下地コンクリートが乾燥状態の場合には、散水により湿潤状態にすることにより適用可能
凡例）「○」：適用可能な範囲、「△」：要検討、「－」：適用範囲外
本件で適用するけい酸塩系表面含浸工法は、
|  | ① | 中性化・塩害・凍害抑止性および防水効果があること
|  | ② | ひび割れ部からの水および劣化因子の侵入抑制効果があること
|  | ③ | 下地コンクリートが湿潤状態でも施工可能であり、乾湿による影響を受け難いこと
から、「反応型けい酸塩系表面含浸材」が適していると考えられる。
また、効果持続性についても、これまでの適用実績や試験データ等を性能照査の対象とする。
5-4.塗布仕様の決定
塗布仕様の決定について、CL.137では下記のように記載されている。
|  | 「けい酸塩系表面含浸工法の性能は、けい酸塩系表面含浸材の塗布量に左右され、塗布量が少 | [22 empty] | ← | けい酸塩系表面含浸工法の設計施工指針（案） pp29
ない場合は十分な効果が得られないため、所要の性能が得られるように、適切な設計塗布量を
選定しなければならない。
なお、選定されたけい酸塩系表面含浸材の設計塗布量は、含浸材の種類と塗布されるコンクリ
ートの状態を考慮して、適切に設定しなければならない。
なお、現在市販されているけい酸塩系表面含浸材の塗布量や塗布する回数については、使用す
る目的に合わせて材料製造業者または材料販売元業者が推奨する値を定めており、設計塗布量
の設定にあたっては、これを参考にすることができる。
ただし、最終的な塗布仕様は、工法を適用したコンクリートに要求される性能を明らかにした
上で、「4.7 性能照査」に基づく性能照査により、設定された設計塗布量によってけい酸塩系
表面含浸工法に期待される性能を確認した上で、決定されることになる。」
※塗布仕様については、性能が塗布量に左右され、塗布量が少ない場合は十分な効果が得られ
ないことから、材料製造業者または材料販売元業者が推奨する最大値を設定し、「4.7 性能照
査」に基づく性能照査により、設定された設計塗布量に期待される性能を確認した上で、最終
決定する。
また、塗布量中の乾燥固形分量について、CL.137では下記のように記載されている。
|  | 「一般的に現場では、けい酸塩系表面含浸材の使用量による施工管理が行われているが、けい | [22 empty] | ← | けい酸塩系表面含浸工法の設計施工指針（案） pp100
酸塩系表面含浸材に含まれる乾燥固形分が少ない場合には、コンクリート中の空隙を充てんす
る十分な改質効果が得られない場合があり、けい酸塩系表面含浸工法の設計、特に施工におい
ては、表面含浸材の乾燥固形分量を把握しておくことが重要となる。」
※塗布量中の乾燥固形分量が少ない場合にも十分な効果が得られないことから、乾燥固形分率
から塗布量中の乾燥固形分量を確認し、性能照査の対象とする。
5-5.材料の予測値
材料の予測値について、CL.137の記載をまとめると下記のようになる。
|  | 解説 表4.6.1には、けい酸塩系表面含浸工法を適用したコンクリート構造物に求められる性能、 | [22 empty] | ← | けい酸塩系表面含浸工法の設計施工指針（案） pp29・30
およびそれに関連した予測値の評価指標、ならびにその評価方法の例を示す。
解説表4.6.1 けい酸塩系表面含浸工法を適用する目的と、性能照査項目および照査に用いられる試験方法の例
|  | 目 的 |  |  | 性 能 | [7 empty] | 評価試験方法の例
|  | 劣化に対する抵抗性の向上 |  |  | 鋼材を保護 する性能 |  |  | 中性化抑止性 |  |  |  |  | JIS A 1153「コンクリートの促進中性化試験方法」等
[8 empty] | 塩害抑止性 |  |  |  |  | JSCE-G 572「浸せきによるコンクリート中の塩化物
イオンの拡散係数試験方法（案）」
[5 empty] | スケーリング抑止性 | [7 empty] | JSCE-K572「けい酸塩系表面含浸材の試験方法（案）」
[5 empty] | 化学的侵食抑止性 | [7 empty] | 適切な方法で実施
|  | コンクリート表層の部の改質 |  |  | ひび割れ透水性 | [7 empty] | JSCE-K572「けい酸塩系表面含浸材の試験方法（案）」
[5 empty] | 防水性 | [7 empty] | JSCE-K572「けい酸塩系表面含浸材の試験方法（案）」
[5 empty] | すり減り抵抗性 | [7 empty] | JIS A 1453「建築材料および建築構成部分の摩耗試験
方法(研摩紙法)」
[5 empty] | 表面硬度 | [7 empty] | JIS A 1155「コンクリートの反発度の測定方法」
[5 empty] | アルカリ性付与性 | [7 empty] | フェノールフタレイン溶液の噴霧により確認
けい酸塩系表面含浸工法を適用したコンクリートでは、試験によってその物性値を直接求める
ことは難しく、積層構造のコンクリートにおける試験結果から、間接的にその値を推定せざる
を得ないため、物性値の予測の確からしさも考慮し、実績に基づく予測精度に関するデータ等
がない場合には、予測精度の安全係数を1.1として照査を行うことを標準とする。
※材料の予測値は、解説表4.6.1の記載例に準じ、けい酸塩系表面含浸材を適用したコンクリー
ト（対象構造物または同等のコンクリート試験体による試験）の試験値である。
5-6.性能照査
性能照査について、CL.137では下記のように記載されている。
|  | 「けい酸塩系表面含浸工法の性能照査は、本工法が適用されるコンクリート構造物あるいは部 | [22 empty] | ← | けい酸塩系表面含浸工法の設計施工指針（案） pp38・39
材が所要の性能を有することを確認することによって行わなければならない。
新設構造物にけい酸塩系表面含浸工法を適用する場合は、この工法によって構造物あるいは部
材の性能が向上することを性能照査に基づいて確認することを基本とする。
既設構造物にけい酸塩系表面含浸工法を適用する場合は、構造物の性能低下の抑制または性能
の向上が確実になされていることを性能照査に基づいて確認することを基本とする。
けい酸塩系表面含浸工法では、～略 施工条件が異なる場合に、適用されるけい酸塩系表面含
浸工法の効果が大きく相違する場合がある。
したがって、けい酸塩系表面含浸材が所要の品質を有することを試験等で確認するだけでは不
十分な場合も多く、材料物性の予測値を得るための試験対象を試験体によって代替する場合で
あっても、実際の施工と同等の仕様や施工方法によって試験体を作製した上で実施するか、ま
たは、試験体を作製する際の施工と実構造物への施工によって生じるけい酸塩系表面含浸工法
の効果の差を、材料係数を用いて考慮する必要がある。
なお、材料係数は、けい酸塩系表面含浸工法を適用するコンクリートにおいて、適切な施工を
行った場合に比べて、施工上の不具合によって生じる物性値の低下の程度を考慮する安全係数
でもある。
本指針（案）で対象とするけい酸塩系表面含浸工法を適用するコンクリートでは、含浸工の施
工中の不具合がより直接的に物性値に影響を及ぼすことを考慮し、特に実績等に基づく含浸材
の施工上のばらつきに関するデータがない場合には、材料係数を1.15とする。
劣化因子の作用による応答値は、けい酸塩系表面含浸工法を適用したコンクリートの設計値を
用いて算出する。設計値は、施工の不具合等によって生じる特性値の低下を、材料係数を用い
て定める値である。
性能照査では、この応答値と、コンクリート構造物あるいは部材の耐久性を確保するために必
要となる限界値とを、構造物係数を用いて比較する。」
|  | ※本件では、対象構造物または同等のコンクリート試験体による試験の実施は困難である。こ | [22 empty] | ← | けい酸塩系表面含浸工法の設計施工指針（案） pp1
|  | の場合の性能照査方法については、CL.137に記載がないため、CL.119に準拠して性能照査を | [23 empty] | 『本指針案に示されていない事項については、示方書あるいは表面保護工法設計施工指針案によるものとする』（要約）
実施する。
CL.119では、表面含浸工の性能照査について以下のように記載されている。
|  | 「表面含浸工の性能は、構造物に含浸させた状態で確認することが原則であるが、実際にはこれ | [22 empty] | ← | 表面保護工法 設計施工指針（案） 工種別マニュアル編 pp165～167
を実施することは困難である場合が多いため、現場のコンクリートと同品質のコンクリート試験
体を用いて試験施工を行い、施工された表面含浸材が所要の性能を有していることを確認するこ
とによって、選定した表面含浸工が所要の性能を有しているとみなしてよい。」
「なお、このような品質確認が困難な場合は、①製造業者の提示する技術資料，②施工実績，ま
たは③第三者機関の評定結果を総合的に評価し、表面含浸材の品質を確認することで代用しても
よい。」
「なお、表面含浸工の選定において明らかにした評価項目についての表面含浸材の性能を、解説
表4.7.1に示す評価基準と比較することによって、表面含浸材の品質を確認することができる。
評価基準として示した性能グレードは、解説 表4.7.2および解説 表4.7.3による。」
「～略、性能については、JSCE-K571-2004に準拠して、外観観察試験、含浸深さ試験、透水量試
験、吸水率試験、透湿度試験、中性化に対する抵抗性試験および塩化物イオン浸透に対する抵抗
性試験を行った結果とする。」
※上記の記述に従い、後述の項目について品質を総合的に評価し、品質確認を行い性能照査の代
用とする。
5-7.けい酸塩系表面含浸工法の決定
けい酸塩系表面含浸工法の決定について、CL.137では下記のように記載されている。
|  | 「性能照査の結果に基づき、要求される性能を満足し、工事に用いるけい酸塩系表面含浸材の種 | [22 empty] | ← | けい酸塩系表面含浸工法の設計施工指針（案） pp45
類、主成分、けい酸塩系表面含浸材を塗布する前のコンクリート表層部の含水状態、塗布方法、
塗布回数、塗り重ね工程間隔、設計塗布量ならびに、含浸後の養生方法および期間等の仕様を決
定する。」
※本件では、性能照査の上、種類：反応型けい酸塩系表面含浸材、表層部の含水状態：CL.137
pp174反応型の適用範囲の目安などの他、CL.137pp177～193・反応型の施工事例などを参照の
上、決定する。
5-8.設計図書
設計図書について、CL.137では下記のように記載されている。
|  | 「設計図書では、けい酸塩系表面含浸工法の仕様および施工範囲を図面として示すとともに、設 | [22 empty] | ← | けい酸塩系表面含浸工法の設計施工指針（案） pp45
計報告書の中で、性能照査の結果とその際に用いた試験の方法、および完了検査時に実施する性
能確認試験の方法と判定値等を明記しなければならない。
設計報告書に記載する完了検査時の性能確認試験は、けい酸塩系表面含浸工法が確実に施工され、
コンクリートの諸特性が間違いなく設計されたものになっていることを確認するもので、その方
法および判定値等については、解説 表6.5.1を参考に、現場の状況や工程、試験の精度や実施の
可否等を十分考慮し、設計時に発注者と協議して決めておかなければならない。」
5-9.完了検査
完了検査について、CL.137では下記のように記載されている。
|  | 「完了検査では、この工法を適用したコンクリートが設計時に設定した性能を確実に得られてい | [22 empty] | ← | けい酸塩系表面含浸工法の設計施工指針（案） pp69・70
ることを、『6.5.2 けい酸塩系方面含浸工法を適用したコンクリートの性能試験』に従い、試験
によって直接確認するものとする。
ただし、これまでに十分な施工実績があり、同様な施工条件で効果が確認できている場合には、
施工が確実に実施されていることを書類で確認することで、完了検査時の試験を省略することが
できる。
解説 表6.5.1にけい酸塩系表面含浸工法を適用したコンクリートの性能確認試験として、現在適
用可能な試験方法を示す。
なお、けい酸塩系表面含浸工法は、塗布後の日数の経過につれて効果が高まるものであるため、
性能確認試験は、施工完了直後ではなく施工後２８日以上経過した後に実施するものとする。
試験方法の選定にあたっては、けい酸塩系表面含浸工法の適用目的を考慮し、設計時に設定した
性能に最も適したものを選定する必要がある。
特に、現場から採取したコンクリートコアを試験体とする加圧透水試験あるいは現場において実
施する透水量試験は、表層部の水密性を確認するための試験法として既往の試験データも豊富に
あり、また、解説 表6.5.1に示す性能確認試験の中でこれまでに最も多用されている方法である。
一方、これら以外の試験方法の中には現状では十分にデータが蓄積されていないものも含まれて
いるので、試験方法の選定にあたっては、今後のデータの蓄積状況も考慮しながら、慎重に行う
必要がある。
設計図書に示された試験を行うことが困難な場合は、発注者と施工者が協議を行った上で、他の
適切な試験方法を検討するものとする。」
|  | 「解説 表6.5.1には、けい酸塩系表面含浸工法を適用したコンクリートの性能確認方法の一例も | [22 empty] | ← | けい酸塩系表面含浸工法の設計施工指針（案） pp205
紹介されている。 （略） これらの試験法の他にけい酸塩系表面含浸工法を適用したコンクリ
ート構造物について、現場において簡便かつ合理的な試験によって性能確認を行える可能性のあ
る試験法を紹介する。」
※本件で設計図書に記載する完了検査時の確認試験は、施工２８日後以降に実施するものとし、
性能確認方法は、要求性能に応じ、表層部の緻密化による劣化因子の侵入抑制効果（物質移動
抵抗性）が確認できる原位置非破壊試験（表層透気試験）を検討する。
６．反応型けい酸塩系表面含浸材の選定
6-1.材料選定方法
本件の表面保護工に適用する反応型けい酸塩系表面含浸材について、前述（5-6）の CL.119の性
能照査方法に沿って、CL.137の記載を踏まえて材料選定を実施する。
|  | 実構造物での試験施工および同品質のコンクリート試験体による試験施工による方法が実施困難 | [22 empty] | ← | 表面保護工法 設計施工指針（案） 工種別マニュアル編 pp165～167
な場合、①製造業者の提示する技術資料，②施工実績，③第三者機関の評定結果を総合的に評価
し、表面含浸材の品質を確認するとの記載があるため、反応型けい酸塩系表面含浸材について①
～③の項目について検討する。
①製造業者の提示する技術資料
|  | ・ | 適用にあたって要求される項目に対応する第三者機関による品質確認試験結果を確認する。
|  |  | CL.119では、土木学科規準試験JSCE-K571による試験結果の評価基準が示されている。 | [21 empty] | ← | 表面保護工法 設計施工指針（案） 工種別マニュアル編 pp165～167
CL137 では、けい酸塩系表面含浸材の品質について、下記のように記載されている。
|  |  | 「けい酸塩系表面含浸材の改質効果に関する品質は、土木学会規準JSCE-K572 けい酸塩系表面 | [21 empty] | ← | けい酸塩系表面含浸工法の設計施工指針（案） pp17
含浸材の試験方法（案）に従って作製された基準配合のモルタル基板を用い、けい酸塩系表面
含浸材の含侵処理を施したモルタル試験体の試験値と、けい酸塩系表面含浸材を含浸させてい
ない基準となるモルタル現状試験体の試験値を相対的に比較することによって評価することと
する。」
|  |  | 「けい酸塩系表面含浸材の材料製造業者または材料販売業者は、けい酸塩系表面含浸材の品質 | [21 empty] | ← | けい酸塩系表面含浸工法の設計施工指針（案） pp20
試験の結果を解説表3.3.1［成分に関する品質試験結果報告書］および解説表3.3.2［改質効果
に関する品質試験結果報告書］により、表示し報告書としてとりまとめなければならない。
（略） さらに、試験成績表も併せて添付しなければならない。
|  |  | けい酸塩系表面含浸工法の設計を行うものは、けい酸塩系表面含浸工法が適用されるコンクリ | [22 empty] | また、けい酸塩系表面含浸材を用いて施工を行う者は、設計図書に示される仕様と、けい酸塩
|  |  | ート構造物の状態を踏まえ、目的に応じた品質項目に対して満足する試験値が示されているも | [22 empty] | 系表面含浸材の品質試験報告書に基づいて、実際に使用するけい酸塩系表面含浸材を選定する
|  |  | のの中からけい酸塩系表面含浸材を選定し、『４章 設 計』で示されるけい酸塩系表面含浸工 | [22 empty] | とよい。」
法の設計において、適宜、その試験値を参考にするとよい。」
本件では、第三者機関による土木学会規準試験 JSCE-K571の試験結果が、けい酸ナトリウム系
表面含浸材の評価基準を満たす材料を選定する。
上記品質基準を満たす材料について、第三者機関による土木学会規準試験 JSCE-K572の試験結
果が、目的に応じた品質項目に対して満足する試験値が示されていることを、『成分に関する
品質試験結果報告書』・『改質効果に関する品質試験結果報告書』などにより確認し、選定す
る。
その他に、既存の空隙を充填し、施工後に新たに発生する空隙を充填することも期待されるた
め、未反応のまま残存する主成分も確保されるよう、塗布量中には十分な固形分量が必要と考
えられることから、乾燥固形分量を比較する。
また、既設構造物は表層部がが中性化しているため、中性化したコンクリートとの反応性が確
認された材料を選定する。
|  | ・ | 施工および施工管理について確認する。
|  |  | 「けい酸塩系表面含浸工が適用されたコンクリートの性能の良否は、施工状況にも大きく左右 | [21 empty] | ← | けい酸塩系表面含浸工法の設計施工指針（案） pp48
されるため、けい酸塩系表面含浸工法に関する十分な知識、経験、技術を有するものが、入念
な施工を行わなければならない。また、施工段階ごとに適切な施工管理を実施するために、現
場には、十分な知識、経験を有する施工を管理する者を配置しなければならない。」
施工および施工管理体制について、技術者の育成制度や、施工管理方法、施工実績件数および
不具合発生の有無などを確認する。
②施工実績
施工実績を確認し、追跡調査による効果持続性が確認された材料を選定する。
特に、不具合発生の有無や施工効果確認試験結果を確認する。
③第三者機関の評定結果
第三者機関の評定結果については、国土交通省のＮＥＴＩＳにおいて、事後評価（活用効果評
価）の結果より「有用な新技術」に選定された材料を選定する。
6-2.材料選定にあたっての確認項目
要求性能（第三者機関による品質試験：製造業者の提示する技術資料）
|  |  | A. | JSCE-K571試験結果が、CL.119の評価基準を満たしていること
|  |  | B. | JSCE-K572試験により、反応型けい酸塩系表面含浸材に種別判定されていること
|  |  | C. | JSCE-K572試験により、乾燥固形分率が確認されていること
|  |  | D. | JSCE-K572試験により、中性化抑制（抑止性）効果があること
|  |  | E. | JSCE-K572試験により、塩害抑制（抑止性）効果があること
|  |  | G. | JSCE-K572試験により、凍害抑制（抑止性）効果があること
|  |  | H. | JSCE-K572試験により、防水（透水・吸水抑制）効果があること
|  |  | I. | JSCE-K572試験により、ひび割れ部からの透水抑制（抑止性）効果があること
JSCE-K572準拠試験などにより、ひび割れ部からの劣化因子の侵入抑制効果があること
|  |  | J. | 設計塗布量中の乾燥固形分率（JSCE-K572）を確認し、比較すること
|  |  | K. | 中性化したコンクリートとの反応性を確認すること
施工実績
|  |  | L. | 施工実績を確認し、公共工事における施工実績件数を比較すること
|  |  | M. | 施工後10年以上経過した構造物の追跡調査により効果持続性が確認できること
第三者機関の評定結果
|  |  | N. | 国土交通省ＮＥＴＩＳの「有用な新技術」に選定されたこと
施工関連
|  |  | O. | 工法に関する十分な知識、経験を有する技術者による施工管理体制について確認すること
|  |  | P. | 適用可能な下地の乾燥状態や、施工後の養生条件など工期に及ぼす影響が少ないこと
|  |  | Q. | 環境への影響などを考慮し、材料の安全性を確認すること
|  |  | R. | 施工箇所に適用する補修・補強などの対策工法が限定されないこと
性能確認試験
|  |  | S. | 完了検査時の確認試験について、実施可能な試験および適用実績を確認すること
|  | ※上記のうち、該当する材料が最も少ない国土交通省ＮＥＴＩＳの「有用な新技術」に選定され、 | [22 empty] | ← | 比較表_例 参照
適用期間中である反応型けい酸塩系表面含浸材のうち、施工実績の多いＣＳ－２１について照
査する。
| ７．ＣＳ－２１の性能照査 | [24 empty] | 性能照査該当資料
|  | A. | JSCE-K571試験結果がCL.119の評価基準（けい酸ナトリウム系）を満たしている | [22 empty] | 資料1.概要説明（コンクリート改質剤ＣＳ－２１） |  |  |  | 資料2.表面含浸材の共通試験結果報告書 |  |  |  | 資料3.表面保護工法設計施工指針（案）工種別マニュアル編表面含浸工マニュアル
|  | B. | JSCE-K572試験により、反応型けい酸塩系表面含浸材に種別判定されている
|  | C. | JSCE-K572試験により、乾燥固形分率が確認されている
|  | D. | JSCE-K572試験により、中性化抑制（抑止性）効果が確認されている
|  | E. | JSCE-K572試験により、塩害抑制（抑止性）効果がが確認されている | [22 empty] | 資料4.成分に関する試験結果報告書 |  |  | 資料5.改質効果に関する試験結果報告書 |  |  |  | 資料6.JSCE-K572試験結果報告書（鹿児島大学） |  |  | 資料7.JSCE-K572試験結果報告書（岡山大学） | 資料8.JSCE-K572試験結果報告書（建材試験センター）
|  | G. | JSCE-K572試験により、凍害抑制（抑止性）効果がが確認されている
|  | H. | JSCE-K572試験により、防水（透水・吸水抑制）効果がが確認されている
|  | I. | JSCE-K572試験により、ひび割れ部からの透水抑制（抑止性）効果が確認されている | [22 empty] | 資料9.論文「コンクリート試験体における微細ひび割れの作製方法および試験事例」
|  |  | JSCE-K572準拠試験により、ひび割れ部からの透気性抑制（抑止性）効果などが確認されている | [22 empty] | 資料10.論文「微細なひび割れを持つコンクリート試験体の作製方法と試験方法」
|  | J. | 設計塗布量中の乾燥固形分率31.9％（JSCE-K572） | [22 empty] | 資料4.成分に関する試験結果報告書 |  |  | 資料11.反応型けい酸塩系表面含浸材の設計塗布量および乾燥固形分について
|  | K. | 中性化したコンクリートとの反応性が確認されている | [22 empty] | 資料12.写真で見る材料特性 | 資料9.論文「コンクリート試験体における微細ひび割れの作製方法および試験事例」
|  | L. | 15年以上の実績があり、公共・民間工事に多数の実績を有している | [22 empty] | 資料1.概要説明（コンクリート改質剤ＣＳ－２１） |  |  |  | 資料13.ＣＳ－２１工法施工実績表（発注者別）
|  | M. | 施工後10年以上経過した複数の構造物での追跡調査により、効果持続性が確認されている | [22 empty] | 資料14.コンクリートの躯体防水 |  | 資料15.施工事例集_施工ニュース_土木・橋梁（追跡調査結果掲載分抜粋）
|  | N. | 国土交通省ＮＥＴＩＳの「有用な新技術」に選定されていた | [22 empty] | 資料16.ＮＥＴＩＳ登録情報（CB-020055-V：コンクリート改質剤ＣＳ－２１） | [5 empty] | 資料17.ＮＥＴＩＳ活用効果評価結果（３回目）
|  | O. | 工法に関する十分な知識、経験を有する技術者による施工管理体制をとっている | [22 empty] | 資料1.概要説明（コンクリート改質剤ＣＳ－２１） |  |  |  | 資料18.ＣＳ－２１工法施工実績表（工法別） |  |  |  |  | 資料19.アストン協会パンフレット
|  | P. | 下地が湿潤状態でも施工可能であり、施工後の養生も暴露状態など工期に及ぼす影響が少ない | [22 empty] | 資料20.施工手順書
|  | Q. | 無機質材料であり、水道施設の水道水が直接触れる部分に適用可能な安全性が確認されている | [22 empty] | 資料21.分析試験結果書_水道_資機材の材質に関する試験 |  |  |  |  | 資料22.施工事例集_施工ニュース_土木（水道施設抜粋）
|  | R. | 施工箇所に適用する補修・補強などの対策工法が限定されない | [22 empty] | 資料20.施工手順書
|  | S. | 原位置非破壊試験（表層透気試験）などが実施可能であり、確認試験実績を有する | [22 empty] | 資料23.ＣＳ－２１施工効果確認試験 |  |  | 資料24.施工事例集_施工ニュース_土木・橋梁（表層透気試験結果掲載分抜粋）
上記項目について検討の結果、ＣＳ－２１は、本件の表面保護工に適用する反応型けい酸塩系表
面含浸材に適していると考えられる。
| ８．コンクリート改質剤ＣＳ－２１資料 | [23 empty] | 参照資料の会員ページ場所 ／ 記載事項該当箇所
概 要
ＣＳ－２１は、硬化後のコンクリート表面に塗布することで、ひび割れ深部を含む表層部の空隙
を緻密化し、施工後新たに発生する微細なひび割れなどの空隙も充填する性能により、水や各種
劣化因子の侵入を長期にわたり抑制する。
土木学会における分類では、けい酸ナトリウム系表面含浸材の防水を目的とする場合、反応型け
い酸塩系表面含浸材に該当する。
|  |  | 参照：資料1.概要説明（コンクリート改質剤ＣＳ－２１） | [20 empty] | ← | 技術資料＞技術説明書類 ／ pp1：1） コンクリート改質剤ＣＳ－２１とは，pp4：5） 材料分類および適用範囲
表面保護（劣化抑制）効果
表面保護効果については、第三者機関による下記の土木学会規準試験により、品質（水や各種劣
化因子の侵入抑制効果）が確認されている。
・JSCE-K571 表面含浸材の試験方法（案）
|  |  | 参照：資料1.概要説明（コンクリート改質剤ＣＳ－２１） | [20 empty] | ← | 技術資料＞技術説明書類 ／ pp5：6） 第三者機関による性能試験および評価
|  |  | 参照：資料2.表面含浸材の共通試験結果報告書（土木学会） | [20 empty] | ← | 技術資料＞各種報告書類
|  |  | 参照：資料3.表面保護工法設計施工指針（案）工種別マニュアル編表面含浸工マニュアル | [20 empty] | ← | 会員ページ内になし
・JSCE-K572 けい酸塩系表面含浸材の試験方法（案）
|  |  | 参照：資料4.成分に関する試験結果報告書 | [20 empty] | ← | 材料書類＞品質試験結果報告書（CL.137）・品質保証書（CL.119)
|  |  | 参照：資料5.改質効果に関する試験結果報告書 | [20 empty] | ← | 材料書類＞品質試験結果報告書（CL.137）・品質保証書（CL.119)
|  |  | 参照：資料6・7・8.JSCE-K572試験結果報告書（鹿児島大学・岡山大学・建材試験センター） | [20 empty] | ← | 技術資料＞各種報告書類
微細なひび割れに対する効果
JSCE-K572試験および準拠試験により、 表面から塗布することで微細なひび割れに浸透して空隙
を充填し、水や各種劣化因子の侵入を抑制する効果が確認されている。
|  |  | 参照：資料9.論文「コンクリート試験体における微細ひび割れの作製方法および試験事例」 | [20 empty] | ← | 技術資料＞論文・資料書類
|  |  | 参照：資料10.論文「微細なひび割れを持つコンクリート試験体の作製方法と試験方法」 | [20 empty] | ← | 技術資料＞論文・資料書類
塗布量中の乾燥固形分
乾燥固形分率: 31.9%（JSCE-K572-6.2）であり、反応型けい酸塩系表面含浸材の中で、塗布量中
の乾燥固形分量が比較的多く、空隙の充填効果に優れる材料である。
|  |  | 参照：資料11.反応型けい酸塩系表面含浸材の設計塗布量および乾燥固形分について | [20 empty] | ← | 技術資料＞その他
中性化したコンクリートの反応性
中性化したセメントペースト等による反応試験、中性化した微細ひび割れ試験体による透水試験
により、反応性が確認されている。また、既設構造物での確認試験により、透気係数の低減等の
改質効果が確認されている。
|  |  | 参照：資料12.写真で見る材料特性 | [20 empty] | ← | 技術資料＞技術説明書類 ／ pp5：5. 中性化したコンクリートとの反応，pp6：6. コンクリートの中性化による反応速度の変化，pp9：9. 微細ひび割れ透水試験，pp13・14：13.施工効果確認試験事例①②
|  |  | 参照：資料9.論文「コンクリート試験体における微細ひび割れの作製方法および試験事例」 | [20 empty] | ← | 技術資料＞論文・資料書類
施工実績および追跡調査
表面保護・防水・止水等の様々な目的で多様な構造物に適用され、施工後１０年以上経過した複
数の構造物を含む追跡調査の結果、ひび割れの自閉効果や不具合の発生がないことが確認されて
いる。
|  |  | 参照：資料13.CS-21工法施工実績表（発注者別） | [20 empty] | ← | 施工実績書類＞施工実績表
|  |  | 参照：資料14.コンクリートの躯体防水 | [20 empty] | ← | 技術資料＞技術説明書類 ／ pp24～36：付属資料(3) CS-21による躯体防水の追跡調査と効果の検証
|  |  | 参照：資料15.施工事例集_施工ニュース_土木・橋梁（追跡調査結果掲載分） | [20 empty] | ← | 施工実績書類＞施工実例集(施工ニュース) ／ 土木-pp12：排水樋管ゲート 補修工事 橋梁-pp3・4：新設橋梁 床版防水および地覆部表面保護，pp16：新設橋梁 橋脚 表面保護（塩害対策），pp20：橋梁改修工事
第三者機関による評価
公共工事に多数の実績を有し、NETIS の事後評価で有用な新技術：設計比較対象技術に選定され
た。
|  |  | 参照：資料16.ＮＥＴＩＳ登録情報（CB-020055-V） | [20 empty] | ← | 技術資料＞技術説明書類 ／ pp1
|  |  | 参照：資料17.ＮＥＴＩＳ活用効果評価結果（３回目） | [20 empty] | ← | 技術資料＞技術説明書類
施工管理体制
協会組織による責任施工体制をとっており、技術者育成制度（アストン技士・技能士）が整備さ
れている。施工実績が多く、施工管理技術者の実務経験が豊富である。
|  |  | 参照：資料18.CS-21工法施工実績表（工法別） | [20 empty] | ← | 施工実績書類＞施工実績表
|  |  | 参照：資料19.アストン協会パンフレット | [20 empty] | ← | アストン協会諸書類
施工条件・施工後の養生など工期に及ぼす影響
下地が湿っていても施工でき、材料塗布後に散水した水の指触乾燥確認後であれば、歩行・車両
通行可能であり、降雨など水濡れに対する養生も必要ないため、工期に及ぼす影響が少ない。
|  |  | 参照：資料20.施工手順書 | [20 empty] | ← | 工法書類＞施工手順 ／ pp2：留意事項□塗布後の養生
安全性
無機質材料であり、水道施設に適用可能な安全性が確認されており、水道水が直接触れるコンク
リートでの適用実績がある。
|  |  | 参照：資料21.分析試験結果書_水道_資機材の材質に関する試験 | [20 empty] | ← | 技術資料＞各種報告書類
|  |  | 参照：資料22.施工事例集_施工ニュース_土木・橋梁（水道施設） | [20 empty] | ← | 施工実績書類＞施工実例集(施工ニュース) ／ 土木-pp17：水道施設配水池 築造工事，土木-pp18：水道施設配水池 耐震補強工事
施工面に対する他工法の適用性
施工面は､通常のコンクリート面と同様と考えて各種工法が適用可能であり､ＣＳ－２１再塗布も
可能である｡
|  |  | 参照：資料20.施工手順書 | [20 empty] | ← | 工法書類＞施工手順 ／ pp2：留意事項□ＣＳ－２１塗布面への他工法の適用
性能確認試験（施工効果確認試験）
原位置非破壊試験など、施工効果確認試験の対応が可能である。
表層透気試験：トレント法により、同一箇所の透気係数を施工前後に測定し、施工前に比べ、施
工後に表層部が緻密化することにより、透気係数が低減（物資移動抵抗性が向上）することを確
認した複数の実績がある。
|  |  | 参照：資料23.ＣＳ－２１施工効果確認試験 | [20 empty] | ← | 工法書類＞施工効果確認
|  |  | 参照：資料24.施工事例集_施工ニュース_土木・橋梁（表層透気試験結果掲載分） | [20 empty] | ← | 施工実績書類＞施工実例集(施工ニュース) ／ 土木-pp17：水道施設配水池 築造工事 橋梁-pp17：既設橋梁 床版上面および地覆部 表面保護（凍害・塩害対策）

## 4_比較表_例
ＮＥＴＩＳにおいて有用な新技術に選定された「反応型けい酸塩系表面含浸材」の製品比較表 | [7 empty] | ※NETISの有用な新技術に選定された けい酸塩系表面含浸材 に該当すると思われる製品。
| 製品名 |  | コンクリート改質剤ＣＳ－２１ |  |  |  |  | ケイ酸質リチウム系コンクリート改質剤「Osmo」 |  |  |  | 珪酸塩系含浸コンクリート保護材（エバープロテクト） |  |  |  | 省力施工型コンクリート改質･劣化防止剤「リアル･メンテ」
| ＮＥＴＩＳ登録番号／開発年 |  | ＣＢ－０２００５５－ＶＲ／1993年 |  |  |  |  | ＨＫ－０７００１５－ＶＲ／2003年 |  |  |  | ＫＴ－０８０００５－ＶＲ／2002年 |  |  |  | ＫＴ－０８００１８－Ｖ／2007年
| 技術の位置付け（適用期間） |  | 設計比較対象技術（2013年3月7日～～2016年1月21日） |  |  |  |  | 設計比較対象技術（2011年3月9日～2016年1月21日） |  |  |  | 設計比較対象技術（2011年7月19日～2016年6月15日） |  |  |  | 活用促進技術（2015年6月19日～）
| 工法概要 |  | コンクリート構造物の止水・防水・保護材料 |  |  |  |  | 表面被覆工法に比べ工程の短縮、施工性、経済性の向上を可能にした。けい酸塩混合型、けい酸ナトリウム、けい酸リチウムを主成分とした3タイプ(Osmo、Osmo-xp、Osmo-kk)の表面含浸材がある。 |  |  |  | コンクリートの表面に塗布し、含浸させることで有害孔を無害孔とし、劣化因子の進入を防ぎ耐久性を向上させる技術 |  |  |  | 散水養生不要による適正なケイ酸塩濃度が含浸し維持される事で優れた中性化抑制効果によるコンクリート構造物の長寿命化実現と散水養生不要による表面含浸工用コスト縮減・生産性向上型ケイ酸塩系コンクリート改質・劣化防止剤
|  |  | けい酸塩系表面含浸材に分類される無機質で無色透明な水溶液。硬化したコンクリートに含浸させ健全部およびひび割れ内面の表層部を緻密にし、防水・劣化抑制効果を発揮する。躯体防水、表面保護、ひび割れ補修、漏水部の止水、打継ぎ部および木コン部防水処理等に有効。 | [8 empty] | 本技術は、珪酸塩コロイド粒子の特性を生かした浸透性コンクリート保護材です。従来は有機系の塗膜によってコンクリート構造物を保護してきましたが、本技術の活用により、ライフサイクルコストの低減とコンクリート構造物の長寿命化を果たすことが出来ます。
本技術は省力施工型コンクリート改質・劣化防止剤「リアル・メンテ」で、従来はケイ酸塩系表面含浸材により対応していた。本技術の活用によりケイ酸塩類浸透量の向上化、散水養生の不要化がなされ、コスト縮減・生産性向上が期待出来る。
土木学会における材料分類
| ・表面保護工法設計施工指針(案) |  | けい酸ナトリウム系表面含浸材（防水を目的とする場合） |  |  |  |  | けい酸塩系表面含浸材 |  |  |  | けい酸塩系表面含浸材 |  |  |  | けい酸塩系表面含浸材
| ・けい酸塩系表面含浸工法の設計施工指針(案) |  | 反応型けい酸塩系表面含浸材 |  |  |  |  | 反応型けい酸塩系表面含浸材 |  |  |  | 不明 |  |  |  | 不明
| 要求性能に対する適用範囲 |  | 中性化○/塩害○/凍害○/ASR×/化学的侵食× |  |  |  |  | 中性化○/塩害○/凍害○/ASR×/化学的侵食× |  |  |  | 中性化○/塩害○/凍害○/ASR×/化学的侵食× |  |  |  | 中性化○/塩害○/凍害○/ASR×/化学的侵食×
土木学会規準試験結果
|  | JSCE K 571(試験結果／実施機関） | 有／土木学会コンクリート委員会 |  |  |  |  | 不明 |  |  |  | 不明
|  |  |  | 透水比 | 27 | ％ | （抑制率73％）
|  | *評価基準との比較 |  | 吸水比 | 50 | ％ | （抑制率50％）
|  | 表面保護工法設計施工市指針（案） |  | 透湿比 | 77 | ％
|  | 工種別マニュアル編 pp165～167 |  | 中性化深さ比 | 50 | ％ | （抑制率50％）
|  |  |  | 塩化物イオンの浸透深さ比 | 82 | ％ | （抑制率18％）
*評価基準を満たしている
|  | JSCE K 572(試験結果／実施機関） | 有／鹿児島大学・岡山大学・建材試験センター |  |  |  |  | 有/自社および一部試験機関 |  |  |  | 不明 |  |  |  | 不明
|  |  |  | 乾燥固形分率 | 31.9 | ％ |  |  | 乾燥固形分率 | 16.2 | ％ |  | 乾燥固形分率 | 23.0 | ％ |  | 乾燥固形分率 | 15.7 | ％
|  |  |  | 種別 | 反応型 |  |  |  | 種別 | 反応型
|  |  |  | 含浸深さ | 1.8 | ｍｍ |  |  | 含浸深さ | 6 | ｍｍ
|  |  |  | 透水比 | 61 | ％ |  |  | 透水比 | 38 | ％
|  |  |  | 吸水比 | 78 | ％ |  |  | 吸水比 | 82 | ％
|  |  |  | 中性化深さ比 | 67 | ％ |  |  | 中性化深さ比 | 76 | ％
|  |  |  | 塩化物イオンの浸透深さ比 | 89 | ％ |  |  | 塩化物イオンの浸透深さ比 | 75 | ％
|  |  |  | 質量損失比 | 50 | ％ |  |  | 質量損失比 | 57 | ％
|  |  |  | ひび割れ透水比 | 1 | ％ |  |  | ひび割れ透水比 | 12 | ％
|  |  |  | 水の浸透深さ比 | 75 | ％ |  |  | 水の浸透深さ比 | 83 | ％
| 設計塗布量／乾燥固形分量（JSCE-K572） |  | １回塗布：200ｇ/㎡（固形分量63ｇ/㎡） | [8 empty] | １回塗布：不明（固形分量：不明） |  |  |  | １回塗布：300ｇ/㎡（固形分量：47.1ｇ/㎡）
|  |  | ２回塗布：300ｇ/㎡（固形分量95ｇ/㎡） |  |  |  |  | ２回塗布：200ｇ/㎡（固形分量：32.4ｇ/㎡） |  |  |  | ２回塗布：240ｇ/㎡（固形分量：55.2ｇ/㎡）
|  |  | 躯体の表層品質により、100～300ｇ/㎡などの変動有り。 | [12 empty] | 基準処理量:200～300g/㎡
| 設計価格 |  | １回塗布：２,５００円/㎡，２回塗布：３,８００円 |  |  |  |  | ２回塗布：３,５００円/㎡ |  |  |  | １回塗布：２,５００円/㎡，２回塗布：３,９００円 |  |  |  | １回塗布：２,７０２円/㎡
| 中性化したコンクリートとの反応性 |  | 中性化したセメントペースト等による反応試験、中性化した微細ひび割れ試験体による透水試験により、反応性が確認されている。また、既設構造物での確認試験により、透気係数の低減等の改質効果が確認されている。
| 施工実績 |  | 国交省２５５件 その他公共機関５５９件 民間等８５６件 |  |  |  |  | 国交省 １２件 その他公共機関 １１件 民間等 ０件 |  |  |  | 国交省 ２４件 その他公共機関２００件 民間等１２０件 |  |  |  | 国交省 ５件 その他公共機関 ７件 民間等 ０件
| ・効果持続性（施工実績の追跡調査） |  | 施工後10年以上経過した複数物件を含む追跡調査により､ひび割れの自閉等、効果持続性が確認されている。
| 施工管理体制 |  | 協会組織による責任施工体制をとっており､技術者育成制度（アストン技士・技能士）が整備されている｡施工実績が多く､施工管理技術者の実務経験が豊富である｡
| 実施工における適用性 |  | 下地コンクリートが湿潤状態でも施工可能であり、施工後の養生も暴露状態など工期に及ぼす影響が少ない。
| 安全性 |  | 無機質材料であり、水道施設に適用可能な安全性が確認されており、水道水が直接触れる配水池内面に塗布などの実績において、悪影響がないことが確認されている。
| 施工効果確認 |  | 表層透気試験装置により、同一箇所の透気係数を施工前後に測定し、変化を確認する試験などの原位置非破壊試験による施工効果確認試験の実績有り。
| 塗布面に対する他工法の適用 |  | 塗布面は､養生期間（２週間以上）経過後であれば、通常のコンクリート面と同様と考えて各種対策が選定可能であり､工法が限定されない。（ＣＳ－２１の再塗布も可能）
| 性能確認（施工効果確認）方法 |  | 原位置非破壊試験など。 表層透気試験：トレント法により、同一箇所の透気係数を施工前後に測定し、施工前に比べ、施工後に表層部が緻密化することにより、透気係数が低減（物資移動抵抗性が向上）することを確認した複数の実績がある。
・適用実績

## 5_旧_選定方法概要
表面保護工の選定（案） 工法選定概要
本資料は、土木学会の「表面保護工法 設計施工指針（案）」に準拠し、新設・既設コンクリート構造物に適
用する表面保護工法を選定する方法の解説書類です
準拠指針
表面保護工法 設計施工指針（案） コンクリートライブラリー１１９ （2005年発刊）
選定方法の流れ
適用する表面保護工法を選定する
１．表面処理工法（表面被覆工法，表面含浸工法）から、表面含浸工法を選定
２．表面含浸工法（シラン系，けい酸塩系[けい酸リチウム系，けい酸ナトリウム系]，その他）から、
けい酸ナトリウム系表面含浸材を選定
３．けい酸ナトリウム系表面含浸材の仕様（塗布量）、施工範囲を決定
４．けい酸ナトリウム系表面含浸材の施工仕様を決定
・固化を目的とする場合（下地乾燥→材料塗布→乾燥養生）
・防水を目的とする場合（下地湿潤→材料塗布→湿潤養生）
指針（案）掲載の表面含浸材の共通試験結果において、けい酸塩系表面含浸材のうち、最も劣化抑
制効果の高い銘柄Ｇと同様に、「防水を目的とする場合」を選定
５．けい酸ナトリウム系表面含浸材の性能照査を実施（実施工にあたって考慮すべき事項を含む）
・第三者機関によるJSCE-K571の結果が、品質基準を満たしていること
・第三者機関によるJSCE-K571の結果が、前述の共通試験結果における銘柄Ｇと同等以上であること
・微細なひび割れに対する補修効果が確認されていること
・施工実績の追跡調査結果などにより、効果持続性が確認されていること
・第三者機関による評価として、ＮＥＴＩＳの事後評価の結果、有用な新技術に選定されたこと
・技術者による施工管理体制について確認すること
・実施工における適用性（工期に及ぼす影響）や、安全性について確認すること
・中性化したコンクリートに対する反応性が確認されていること
・塗布面に適用する各工法（補修・補強など）が限定されないこと
６．前述の共通試験において性能が確認されている銘柄Ｇ＝ＣＳ－２１（けい酸ナトリウム系塩系表面
含浸材：防水を目的とする場合）の性能を照査
７．「ＣＳ－２１」が、適していることを確認
※新設構造物への適用詳細については「タブ6」、既設構造物への適用詳細については「タブ7」を参照

## 6_新設_CL119
新設コンクリート構造物の予防保全に適用する表面保護工の選定（案）
１．対象構造物
本件の対象は、長期間の供用が予定されている新設コンクリート構造物である。
２．表面保護工法の選定
本件で対象とする新設土木構造物は、長期間の供用が予定されており、予防保全を目的とした表
面保護工が検討される。
新設コンクリート構造物に適用される表面保護工について、土木学会発刊の表面保護工法設計施
工指針（案）【以下CL.119】には、以下のように記載されている。
|  | 「新設コンクリート構造物に施される表面保護工は、一般に構造物の計画段階または設計段階で | [9 empty] | ← | 表面保護工法 設計施工指針（案） P4
その適用が検討される。この場合は、①表面保護工の存在を無視して新設構造物の耐久性の照査
を行い、表面保護工は予防保全的な措置として考えるケースと②構造物の耐久性照査において表
面保護工の耐久性向上効果も考慮するケースの２つが考えれれる。これらのうち、②のケースの
適用は、現時点ではその実績はほとんどない。」
本件は上記①のケースに該当し、耐久性については表面保護工の存在を無視して照査されている。
[12 empty] | ← | 表面保護工法 設計施工指針（案） P2
CL.119における表面保護工法の種類
表面被覆工法
表面処理工法
|  |  | 表面保護工法 | [6 empty] | 表面含浸工法
断面修復工法
同指針（案）では、主な表面保護工法として表面被覆工法・表面含浸材工法・断面修復工法に大
別されている。このうち断面修復工法は欠損部の修復に適用され、単独での劣化抑制対策として
は本件では除外する。
表面被覆工法および表面含浸工法について同指針（案）には、以下のように記載されている。
|  | 「表面被覆工法は、コンクリート構造物の表面に、有機系または無機系被覆材により被覆を施し、 | [9 empty] | ← | 表面保護工法 設計施工指針（案） P10・11
劣化因子の侵入を抑制、防止して、コンクリート構造物の耐久性向上または劣化の進行を抑制す
る効果をもたらす。」
|  | 「表面含浸工法は、コンクリート表面に塗布した表面含浸材がコンクリート内部に浸透して、劣 | [9 empty] | ← | 表面保護工法 設計施工指針（案） P11
化因子の侵入抑制、または新たな性能を付与する効果をもたらす。」
本件で適用を検討する表面保護工は、工期短縮のため工程が少なく、点検時に直接コンクリート
が目視可能な外観変化がなく、経年後の再施工または他の補修・補強工法の適用が容易な工法が
望ましい。同指針（案）には、以下のような記載がある。
|  | 「表面含浸工法は、コンクリート表面の外観を著しく損ねることがなく、表面被覆工法と比較す | [9 empty] | ← | 表面保護工法 設計施工指針（案） 工種別マニュアル編 P145
ると、少ない工程で、かつ短期間で施工できるという特長を有している。また、表面被覆工のよ
うな被膜形成による保護工法ではないため、経年後に再施工する場合、表面含浸材を再度含浸さ
せるだけで効果を発揮できる。さらに、使用する表面含浸材は、水系材料が比較的多く、有機溶
剤系の場合でも環境負荷の低い溶剤を用いていること、および改修時の産業廃棄物の発生量が少
ないことなども表面含浸工の特徴として挙げられる。」
上記より、本件の表面保護工に適用する工法は、表面含浸工法が適していると考えられる。
３．表面含浸工法の選定
CL.119における表面含浸工の選定手順 （概要）
[12 empty] | ← | 表面保護工法 設計施工指針（案） 工種別マニュアル編 P157～167
4.2 設計のための調査（pp158～）
4.3 表面含浸工の選定（pp159～）
4.5 施工範囲の決定（pp164)
4.4 仕様の決定（pp163～）
4.6 施工方法の選定（pp164～）
4.7 性能照査（pp165～167）
予防保全を目的とした表面含浸工の要求性能は、中性化・塩害・凍害対策の他、乾燥収縮ひび割
れや打継ぎ目などの微細な空隙からの水および劣化因子の侵入を抑制する性能を有することが望
ましい。
同指針（案）では、中性化・塩害・凍害・防水対策としての要求性能について以下のように記載
されている。
|  | ・中性化対策としての要求性能（要約） | [9 empty] | ← | 表面保護工法 設計施工指針（案） 工種別マニュアル編 P153～156
コンクリート表層部に、二酸化炭素透過阻止性またはアルカリ性を付与すること。
必要に応じて、透水および吸水阻止性、酸素透過阻止性を付与すること。
|  | ・塩害対策としての要求性能（要約） | [9 empty] | ← | 表面保護工法 設計施工指針（案） 工種別マニュアル編 P153～156
コンクリート表層部に塩化物イオン侵入阻止性、酸素透過阻止性、透水および吸水阻止性を付
与すること。
施工によりコンクリートの水蒸気透過性が阻害されないこと。
|  | ・凍害対策としての要求性能（要約） | [9 empty] | ← | 表面保護工法 設計施工指針（案） 工種別マニュアル編 P153～156
コンクリート表層部に、透水および吸水阻止性を付与すること。
施工によりコンクリートの水蒸気透過性が阻害されないこと。
必要に応じて、塩化物イオンの進入阻止性を付与すること。
|  | ・防水のためのの要求性能（要約） | [9 empty] | ← | 表面保護工法 設計施工指針（案） 工種別マニュアル編 P153～156
コンクリート表層部に、透水および吸水阻止性を付与すること。
|  | ・その他の要求性能（要約） | [9 empty] | ← | 表面保護工法 設計施工指針（案） 工種別マニュアル編 P153
下地コンクリートのアルカリに対する抵抗性があること。
紫外線劣化に対する耐久性があること。
|  |  | CL.119における表面含浸材の種類 | [8 empty] | ← | 表面保護工法 設計施工指針（案） 工種別マニュアル編 P146
シラン系
けい酸リチウム系
|  |  | 表面含浸材 |  |  | けい酸塩系
けい酸ナトリウム系
その他
同指針（案）では表面含浸材を、シラン系・けい酸リチウム系・けい酸ナトリウム系・その他に
分類している。それぞれの性能についてまとめたものを以下に記す。
シラン系表面含浸材
|  |  | 「コンクリート表面に含浸させることにより、コンクリート表層から数ミリの厚みの範囲に | [8 empty] | ← | 表面保護工法 設計施工指針（案） P16
はっ水層（吸水防止層）が形成され、水や塩化物イオンなどの劣化因子の侵入を抑制するこ
とができる。」
|  |  | 「浸透性吸水防止材とも称され、コンクリート表層部に含浸させることにより吸水防止層を | [8 empty] | ← | 表面保護工法 設計施工指針（案） 工種別マニュアル編 P146
形成し、外部からの水や塩化物イオンの侵入を抑制する。」
けい酸リチウム系表面含浸材
|  |  | 「中性化した部位へのアルカリ付与やぜい弱部の強化などコンクリートの性能回復が主な用 | [8 empty] | ← | 表面保護工法 設計施工指針（案） P16
途である。」
|  |  | 「浸透性固化材や浸透性アルカリ付与材とも称され、コンクリート表層部に含浸させること | [8 empty] | ← | 表面保護工法 設計施工指針（案） 工種別マニュアル編 P146
により、ぜい弱なコンクリート表層部を固化したり、中性化したコンクリート表層部にアル
カリ性を付与して鉄筋の腐食環境を改善する。」
けい酸ナトリウム系表面含浸材
|  |  | 「コンクリート表面やひび割れ部に含浸させることにより、防水性を向上させ、劣化因子の | [8 empty] | ← | 表面保護工法 設計施工指針（案） P16
侵入を抑制することができる。」
|  |  | 「浸透性固化材や浸透性防水材、あるいはコンクリート改質剤とも称され、コンクリート表 | [8 empty] | ← | 表面保護工法 設計施工指針（案） 工種別マニュアル編 P146
層部に含浸させることにより、細孔内部に不溶性の結晶体を生成し、外部からの水や炭酸ガ
スの侵入を抑制したり、中性化したコンクリート表層部にアルカリ性を付与して鉄筋の腐食
環境を改善する。」
|  | 構造物に要求される性能に対する表面含浸材の適用範囲については、解説 表4.3.1～4.3.5より | [9 empty] | ← | 表面保護工法 設計施工指針（案） 工種別マニュアル編 P159～163
選定し、 解説 表4.3.6により選定された表面含浸材が対象構造物の施工条件に適用可能である
かを確認する。
|  | 解説表4.3.1 構造物に要求される性能に対する表面含浸工の適用範囲（要約） | [9 empty] | ← | 表面保護工法 設計施工指針（案） 工種別マニュアル編 P160
|  | 要求性能に関する項目 | [5 empty] | 表 面 含 浸 材
[8 empty] | シラン系 |  | けい酸塩系
[10 empty] | けい酸リチウム系 | けい酸ナトリウム系
|  | 水密性 |  |  | 防水 |  |  | ○ |  | － | ○
|  | 劣化に対する抵抗性 |  |  | 中性化抑制 |  |  | △ |  | △ | ○
[5 empty] | 塩化物イオン侵入抑制 |  |  | ○ |  | － | ○
[5 empty] | 凍結融解抵抗性向上 |  |  | ○ |  | － | ○
[5 empty] | アルカリ骨材反応抑制 |  |  | ○ |  | ○ | △
[5 empty] | 化学的侵食抑制 |  |  | － |  | － | －
[5 empty] | 磨耗抑制 |  |  | － |  | △ | △
|  | 美観・景観 |  |  | 排ガス付着防止 |  |  | △ |  | － | △
[5 empty] | 防藻・防カビ |  |  | △ |  | － | △
[5 empty] | 外観維持 |  |  | ○ |  | ○ | ○
|  | 各種機能付加 |  |  | ぜい弱部の強度回復 |  |  | － |  | ○ | △
|  | 第三者影響度関連 |  |  | はく落抵抗性 |  |  | － |  | △ | △
|  | 解説表4.3.6 施工条件による表面含浸工の適用範囲 （抜粋） | [9 empty] | ← | 表面保護工法 設計施工指針（案） 工種別マニュアル編 P162
|  | 下地コンクリート |  |  | 乾燥状態 |  | 乾 燥 | ○ |  | ○ | －
[7 empty] | 湿 潤 | － |  | － | ○ | ※けい酸ナトリウム系表面含浸材は、下地コンクリートが乾燥している場合には、散水（水湿し）
|  | 表中の「○」は適用対象、「△」は適用する場合検討が必要(他の補修工との併用等)、「－」は | [9 empty] | を行うことで施工可能である。
適用外を示す。
本件で適用する表面含浸工法は、
|  | ① | 中性化・塩化物イオン侵入・透水および吸水抑制効果があり、水蒸気透過性を阻害しないこと
|  | ② | ひび割れ部からの水および劣化因子の侵入抑制効果があること
|  | ③ | 下地コンクリートが湿潤状態でも施工可能であること
から、けい酸ナトリウム系表面含浸工法が適していると考えれれる。
４．仕様の決定・施工範囲の決定・施工方法の選定
仕様の決定について同指針（案）では下記のように記載されている。
|  | 「仕様の決定とは、表面含浸材の種類と下地コンクリートの種類によって、含浸量を決定するこ | [9 empty] | ← | 表面保護工法 設計施工指針（案） 工種別マニュアル編 P163
とである。ただし、現在市販されている表面含浸材の含浸量については、使用する目的に合わせ
て製造メーカーが推奨する値を定めており、仕様の決定に当たってはこれを参考にするとよい。」
表面含浸材の使用量について同指針（案）では下記のように記載されている。
|  | 「使用量については、コンクリートの下地の状態により異なるため、あらかじめ試験施工を行い、 | [9 empty] | ← | 表面保護工法 設計施工指針（案） 工種別マニュアル編 P178
含浸可能な最大使用量を事前に把握して、できるだけ多くの使用量とすることが好ましい。]
施工範囲の決定について同指針（案）では下記のように記載されている。
|  | 「原則として、対策を必要とする構造部分の全表面に表面含浸工を適用することが望ましい。」 | [9 empty] | ← | 表面保護工法 設計施工指針（案） 工種別マニュアル編 P164
施工方法の選定について同指針（案）では下記のように記載されている。
|  | 「表面含浸工の施工には、刷毛塗り、ローラー刷毛塗り、吹付け、噴霧等が多く使用されている。 | [9 empty] | ← | 表面保護工法 設計施工指針（案） 工種別マニュアル編 P164・165
表面含浸工の性能は表面含浸材の使用量に左右され、使用量が少ない場合では十分な効果が得ら
れないため、決定した仕様が得られるような適切な施工方法を選定する。また、構造物の形状、
施工環境（立地条件，施工時期）、施工条件（工期，第三者影響度）等を考慮することも重要で
ある。」
上記より、
表面含浸材の使用量は、含浸可能な最大使用量を確保するため、標準工法のうち塗布量が多い工
法を選定し、試験塗布により最終決定するのがよいと考えられる。
施工範囲は、構造部分の全表面とすることが適当と考えられる。
塗布方法については、本件の施工条件を考慮し、下向きおよび横向き塗布についてはローラー刷
毛塗り、上向き塗布についてはコテバケによる塗布工法により垂れ・飛散を防止し、狭隘部につ
いては噴霧器による散布を別途検討することが適当と考えられる。
５．表面含浸工の性能照査
同指針（案）では、表面含浸工の性能照査について以下のように記載されている。
|  | 「表面含浸工の性能は、構造物に含浸させた状態で確認することが原則であるが、実際にはこれ | [9 empty] | ← | 表面保護工法 設計施工指針（案） 工種別マニュアル編 P165～167
を実施することは困難である場合が多いため、現場のコンクリートと同品質のコンクリート試験
体を用いて試験施工を行い、施工された表面含浸材が所要の性能を有していることを確認するこ
とによって、選定した表面含浸工が所要の性能を有しているとみなしてよい。」
「なお、このような品質確認が困難な場合は、①製造業者の提示する技術資料，②施工実績，ま
たは③第三者機関の評定結果を総合的に評価し、表面含浸材の品質を確認することで代用しても
よい。」
「なお、表面含浸工の選定において明らかにした評価項目についての表面含浸材の性能を、解説
表4.7.1に示す評価基準と比較することによって、表面含浸材の品質を確認することができる。
評価基準として示した性能グレードは、解説 表4.7.2および解説 表4.7.3による。」
「～略、性能については、JSCE-K571-2004に準拠して、外観観察試験、含浸深さ試験、透水量試
験、吸水率試験、透湿度試験、中性化に対する抵抗性試験および塩化物イオン浸透に対する抵抗
性試験を行った結果とする。」
６．けい酸ナトリウム系表面含浸材の施工仕様および施工後の養生
同指針（案）では、けい酸ナトリウム系表面含浸材の施工仕様および施工後の養生について以下
のように記載されている。
|  | 「けい酸ナトリウム系表面含浸材は、防水を目的とする場合と固化を目的とする場合では、標準 | [9 empty] | ← | 表面保護工法 設計施工指針（案） 工種別マニュアル編 P178
使用量や含浸後の養生が異なる。特に、防水を目的とする場合には、けい酸ナトリウム系表面含
浸材含浸後に、清水を噴霧して湿潤状態とする。更に、防水効果を早期に発現させたい場合には、
散水し、湿潤状態を所定期間保持する。」
|  | 「けい酸ナトリウム系表面含浸材の養生は、防水を目的とする場合には、施工後、湿潤状態を維 | [9 empty] | ← | 表面保護工法 設計施工指針（案） 工種別マニュアル編 P179・180
持して、コンクリート内部へ含浸およびコンクリートとの反応を促進させるが、この反応は緩や
かに進むため、湿布または湿潤養生を保持しても、効果が確認できるまでに２週間以上必要とな
る。
固化を目的とする場合には、含浸後乾燥させることにより効果を発揮する。含浸後、施工面が乾
燥し硬化するまで、降雨などにより材料が流されないように養生する必要がある。また、養生時
間は天候および材料の種類によって異なるが、概ね4～8時間以上が目安となる。なお、施工後、
表面が硬化するまでに降雨が予想される場合には、早期に施工を切り上げるか、施工箇所に雨が
掛からないようにするなどの措置を講ずる必要がある。」
７．表面含浸工の施工検査
同指針（案）では、けい酸ナトリウム系表面含浸材の施工管理について以下のように記載されて
いる。
|  | 「施工中は、作成した施工管理・検査計画書に従い検査を実施する。この際、理想的には、表面 | [9 empty] | ← | 表面保護工法 設計施工指針（案） 工種別マニュアル編 P183
含浸工の施工について豊富な経験と深い知識を有する者を施工管理者に定め、施工の適切な段階
で、検査を行うことが必要である。」
８．けい酸ナトリウム系表面含浸材の選定
同指針（案）に記載の性能照査方法に沿って、けい酸ナトリウム系表面含浸材の選定を実施する。
|  | 同指針（案）には、土木学会規準JSCE-K571-2004に準拠し、土木学会が行った表面含浸材の共通 | [9 empty] | ← | 表面保護工法 設計施工指針（案） P203～236 共通試験結果
|  | 試験結果が掲載されている。 | [10 empty] | P55～67 試験方法・解説
試験の結果、表面含浸材銘柄「Ｇ」が、けい酸ナトリウム系表面含浸材のうち最も劣化抑制効果
が高く、水蒸気透過性も阻害しない。
表面含浸材銘柄「Ｇ」の試験結果を、けい酸ナトリウム系表面含浸材の評価基準と比較すると、
中性化および透水抑制効果については基準を上回っており、塩化物イオン浸透・吸水抑制効果お
よび水蒸気透過性については基準を満たしている。
よって、本件で適用を検討するけい酸ナトリウム系表面含浸材の品質は、第三者機関による性能
試験の結果が工種別マニュアル編記載の評価基準を満たし、表面含浸材銘柄「Ｇ」の試験結果同
等以上であることとする。
表面含浸材銘柄「Ｇ」の施工仕様は、下地コンクリート湿潤状態で施工し、湿潤養生を行ってい
ることから「防水を目的とする場合」に該当するため、同様の施工仕様の材料を選定対象とする。
実構造物での試験施工および同品質のコンクリート試験体による試験施工による方法が実施困難
な場合、①製造業者の提示する技術資料，②施工実績，③第三者機関の評定結果を総合的に評価
し、表面含浸材の品質を確認するとの記載があるため、本件では、表面含浸材銘柄「Ｇ」同等以
上の性能が確認されたけい酸ナトリウム系表面含浸材について①～③の項目について検討する。
①製造業者の提示する技術資料
適用に当たって要求される項目に対応する第三者機関による性能確認試験結果や安全性に関
する試験結果など、選定に関連する項目について照査する。（自社試験は対象としない。）
②施工実績
適用が検討される構造物と要求性能に類似した施工実績について照査する。
特に、追跡調査において効果持続性および不具合の発生状況の有無などについて照査する。
③第三者機関の評定結果
ＮＥＴＩＳの事後評価の結果、有用な新技術に選定されたことを確認する。
その他、他物件での材料選定試験結果、住宅瑕疵担保責任保険の３条確認書など
※施工管理体制の確認
施工管理者が、適用する表面含浸材の施工について豊富な経験と深い知識を有する者であるか
その他に、実施工適用にあたっての留意しておくべき項目についても検討する。
A.工期内で施工可能か
施工日数および塗布可能時期（脱型直後、材齢２８日後以降など）の確認
B.材料飛散による環境への影響がないか
河川や水路にが材料が少量飛散しても環境への影響がないか確認（水道施設への適用性など）
C.中性化したコンクリートとの反応性
コンクリートの表面は、空気に触れる部分より速やかに中性化するため、新設構造物に適用
する場合であっても、既設構造物に適用する場合と同様に、中性化したコンクリートに対す
る反応性を確認
D.施工箇所に適用する他工法への影響
塗布面に適用する他工法が限定されないことを確認する。
（はっ水基などを含む材料施工箇所は、けい酸塩系表面含浸材の塗布ができない）
本件の表面保護工に適用するけい酸ナトリウム系表面含浸材について、上記共通試験により品質
の確認された表面含浸材銘柄「Ｇ」＝ＣＳ－２１について検討する。
ＣＳ－２１は、
①表面に塗布することにより、目視では発見し難い微細なひび割れに対する補修効果が確認され
ていること
②施工実績が多数あり、追跡調査結果により効果が確認されていること
③ＮＥＴＩＳ活用効果評価結果で、従来技術（表面被覆工法）より優れると評価されていること
※協会組織による責任施工体制をとっており、技術者育成制度が整備されており、施工管理者の
実務経験が豊富であること
A.下地コンクリートの乾湿の影響を受け難く、材齢を問わず施工可能であること
B.水道施設の水道水が直接触れるコンクリートに適用可能な安全性が確認されていること
C.中性化したコンクリートとの反応性が確認されていること
D.施工箇所に適用する他工法が限定されないこと
から、本件の表面保護工に適用するけい酸ナトリウム系表面含浸材に適していると考えられる。
９.コンクリート改質剤ＣＳ－２１資料
概要説明
ＣＳ－２１は、けい酸ナトリウムを主成分とする水溶液であり、コンクリート表面に塗布し浸透
させると、コンクリート内部の未水和のセメント等をより安定したＣＳＨ系の結晶に変化させ、
空隙を充填する性能を有している。
参照：資料１.概要説明
表面保護（劣化抑制）効果
ＣＳ－２１をコンクリート表面に塗布した場合、土木学会 表面保護工法 表面含浸材の共通試験
により、水および各種劣化因子侵入抑制効果が確認されている。
参照：資料２.報告書_共通試験結果
参照：土木学会発刊 表面保護工法 設計施工指針（案）
ＣＳ－２１は、東北新幹線八戸～新青森間のＰＣ橋梁における散水消雪区間の橋面防水として、
防水および凍結融解抵抗性などの試験の結果、性能が確認され採用さている。
参照：資料３.論文「寒冷地域にて使用する表面含浸材の耐久性能試験」
参照：資料４.施工ニュース（橋梁）_ＰＣ橋梁床版防水
中性化したコンクリートの反応性
中性化したセメントペースト等による反応試験、中性化した微細ひび割れ試験体による透水試験
により、反応性が確認されている。また、既設構造物での確認試験により、透気係数の低減等の
改質効果が確認されている。
参照：資料５.写真で見る材料特性
参照：資料６.論文「コンクリート試験体における微細ひび割れの作製方法および試験事例」
微細なひび割れに対する効果
ＣＳ－２１は 幅0.1ｍｍ程度の微細なひび割れに浸透し、反応物により空隙を充填し、透水およ
び透気量を低減する効果が確認されている。
参照：資料７.塗布工法によるひび割れ補修効果
安全性
ＣＳ－２１は環境にやさしい無機質材料であり、水道施設の水道水が直接触れるコンクリートに
適用可能な安全な材料であり、水道施設に適用されている。
参照：資料８.分析試験結果書_水道_資機材の材質に関する試験
参照：資料９.施工ニュース（土木）_水道施設
施工実績および追跡調査
ＣＳ－２１は、表面保護・防水・止水等の様々な目的で多様な構造物に適用され、施工後１０年
以上経過した複数の構造物を含む追跡調査の結果、ひび割れの自閉効果や不具合の発生がないこ
とが確認されている。
参照：資料１０.施工実績表（工法別）
参照：資料１１.コンクリートの躯体防水
公的登録
ＣＳ－２１は、ＮＥＴＩＳ（国土交通省新技術情報提供システム）に２００３年２月より登録さ
れ公共工事に多数の実績を有している。
参照：資料１２.ＮＥＴＩＳ登録情報
参照：資料１３.ＮＥＴＩＳ 活用効果評価結果（３回目）

## 7_既設_CL119
既設コンクリート構造物の事後保全に適用する表面保護工の選定（例）
１．対象構造物
本件の対象は、供用開始から○○年が経過し、経年劣化した既設コンクリート構造物である。
２．表面保護工法の選定
本件で対象とする既設土木構造物は、供用開始から○○年が経過し、経年劣化により耐久性の低
下が懸念されるため、事後保全を目的とした表面保護工が検討される。
コンクリート構造物に適用される表面保護工について、土木学会発刊の表面保護工法設計施工指
針（案）【以下CL.119】には、以下のように記載されている。
|  | 「既設コンクリート構造物の場合は、重要な構造物に対して予防保全的に表面保護工を施すケー | [9 empty] | ← | 表面保護工法 設計施工指針（案） P4
スもある。しかし、今日の実務においては、劣化構造物の断面修復を行った後に、その後の外来
因子の侵入を抑制して構造物の供用期間を延ばす必要があると判断された場合に表面保護工を適
用している例が多い。この後者の場合は、当然のことながら、構造物の補修設計において表面保
護工による耐久性向上効果が考慮・算入される。」
本件は上記前者に該当し、予防保全的な表面保護工の適用が検討されている。
本件は上記後者に該当し、構造物の供用期間を延ばす長寿命化対策としての表面保護工の適用が
検討されている。
[12 empty] | ← | 表面保護工法 設計施工指針（案） P2
CL.119における表面保護工法の種類
表面被覆工法
表面処理工法
|  |  | 表面保護工法 | [6 empty] | 表面含浸工法
断面修復工法
同指針（案）では、主な表面保護工法として表面被覆工法・表面含浸材工法・断面修復工法に大
別されている。このうち断面修復工法は欠損部の修復に適用され、単独での劣化抑制対策として
は本件では除外する。
表面被覆工法および表面含浸工法について同指針（案）には、以下のように記載されている。
|  | 「表面被覆工法は、コンクリート構造物の表面に、有機系または無機系被覆材により被覆を施し、 | [9 empty] | ← | 表面保護工法 設計施工指針（案） P10・11
劣化因子の侵入を抑制、防止して、コンクリート構造物の耐久性向上または劣化の進行を抑制す
る効果をもたらす。」
|  | 「表面含浸工法は、コンクリート表面に塗布した表面含浸材がコンクリート内部に浸透して、劣 | [9 empty] | ← | 表面保護工法 設計施工指針（案） P11
化因子の侵入抑制、または新たな性能を付与する効果をもたらす。」
本件で適用を検討する表面保護工は、工期短縮のため工程が少なく、点検時に直接コンクリート
が目視可能な外観変化がなく、経年後の再施工または他の補修・補強工法の適用が容易な工法が
望ましい。同指針（案）には、以下のような記載がある。
|  | 「表面含浸工法は、コンクリート表面の外観を著しく損ねることがなく、表面被覆工法と比較す | [9 empty] | ← | 表面保護工法 設計施工指針（案） 工種別マニュアル編 P145
ると、少ない工程で、かつ短期間で施工できるという特長を有している。また、表面被覆工のよ
うな被膜形成による保護工法ではないため、経年後に再施工する場合、表面含浸材を再度含浸さ
せるだけで効果を発揮できる。さらに、使用する表面含浸材は、水系材料が比較的多く、有機溶
剤系の場合でも環境負荷の低い溶剤を用いていること、および改修時の産業廃棄物の発生量が少
ないことなども表面含浸工の特徴として挙げられる。」
上記より、本件の表面保護工に適用する工法は、表面含浸工法が適していると考えられる。
３．表面含浸工法の選定
CL.119における表面含浸工の選定手順 （概要）
[12 empty] | ← | 表面保護工法 設計施工指針（案） 工種別マニュアル編 P157～167
4.2 設計のための調査（pp158～）
4.3 表面含浸工の選定（pp159～）
4.5 施工範囲の決定（pp164)
4.4 仕様の決定（pp163～）
4.6 施工方法の選定（pp164～）
4.7 性能照査（pp165～167）
事後保全を目的とした表面含浸工の要求性能は、中性化・塩害・凍害対策の他、経年劣化により
発生した目視では発見し難い微細ひび割れなどの空隙からの水および劣化因子の侵入を抑制する
性能を有することが望ましい。
同指針（案）では、中性化・塩害・凍害・防水対策としての要求性能について以下のように記載
されている。
|  | ・中性化対策としての要求性能（要約） | [9 empty] | ← | 表面保護工法 設計施工指針（案） 工種別マニュアル編 P153～156
コンクリート表層部に、二酸化炭素透過阻止性またはアルカリ性を付与すること。
必要に応じて、透水および吸水阻止性、酸素透過阻止性を付与すること。
|  | ・塩害対策としての要求性能（要約） | [9 empty] | ← | 表面保護工法 設計施工指針（案） 工種別マニュアル編 P153～156
コンクリート表層部に塩化物イオン侵入阻止性、酸素透過阻止性、透水および吸水阻止性を付
与すること。
施工によりコンクリートの水蒸気透過性が阻害されないこと。
|  | ・凍害対策としての要求性能（要約） | [9 empty] | ← | 表面保護工法 設計施工指針（案） 工種別マニュアル編 P153～156
コンクリート表層部に、透水および吸水阻止性を付与すること。
施工によりコンクリートの水蒸気透過性が阻害されないこと。
必要に応じて、塩化物イオンの進入阻止性を付与すること。
|  | ・防水のためのの要求性能（要約） | [9 empty] | ← | 表面保護工法 設計施工指針（案） 工種別マニュアル編 P153～156
コンクリート表層部に、透水および吸水阻止性を付与すること。
|  | ・その他の要求性能（要約） | [9 empty] | ← | 表面保護工法 設計施工指針（案） 工種別マニュアル編 P153
下地コンクリートのアルカリに対する抵抗性があること。
紫外線劣化に対する耐久性があること。
|  |  | CL.119における表面含浸材の種類 | [8 empty] | ← | 表面保護工法 設計施工指針（案） 工種別マニュアル編 P146
シラン系
けい酸リチウム系
|  |  | 表面含浸材 |  |  | けい酸塩系
けい酸ナトリウム系
その他
同指針（案）では表面含浸材を、シラン系・けい酸リチウム系・けい酸ナトリウム系・その他に
分類している。それぞれの性能についてまとめたものを以下に記す。
シラン系表面含浸材
[12 empty] | ← | 表面保護工法 設計施工指針（案） P16
「コンクリート表面に含浸させることにより、コンクリート表層から数ミリの厚みの範囲に
はっ水層（吸水防止層）が形成され、水や塩化物イオンなどの劣化因子の侵入を抑制するこ
とができる。」
|  |  | 「浸透性吸水防止材とも称され、コンクリート表層部に含浸させることにより吸水防止層を | [8 empty] | ← | 表面保護工法 設計施工指針（案） 工種別マニュアル編 P146
形成し、外部からの水や塩化物イオンの侵入を抑制する。」
けい酸リチウム系表面含浸材
|  |  | 「中性化した部位へのアルカリ付与やぜい弱部の強化などコンクリートの性能回復が主な用 | [8 empty] | ← | 表面保護工法 設計施工指針（案） P16
途である。」
|  |  | 「浸透性固化材や浸透性アルカリ付与材とも称され、コンクリート表層部に含浸させること | [8 empty] | ← | 表面保護工法 設計施工指針（案） 工種別マニュアル編 P146
により、ぜい弱なコンクリート表層部を固化したり、中性化したコンクリート表層部にアル
カリ性を付与して鉄筋の腐食環境を改善する。」
けい酸ナトリウム系表面含浸材
|  |  | 「コンクリート表面やひび割れ部に含浸させることにより、防水性を向上させ、劣化因子の | [8 empty] | ← | 表面保護工法 設計施工指針（案） P16
侵入を抑制することができる。」
|  |  | 「浸透性固化材や浸透性防水材、あるいはコンクリート改質剤とも称され、コンクリート表 | [8 empty] | ← | 表面保護工法 設計施工指針（案） 工種別マニュアル編 P146
層部に含浸させることにより、細孔内部に不溶性の結晶体を生成し、外部からの水や炭酸ガ
スの侵入を抑制したり、中性化したコンクリート表層部にアルカリ性を付与して鉄筋の腐食
環境を改善する。」
|  | 構造物に要求される性能に対する表面含浸材の適用範囲については、解説 表4.3.1～4.3.5より | [9 empty] | ← | 表面保護工法 設計施工指針（案） 工種別マニュアル編 P159～163
選定し、 解説 表4.3.6により選定された表面含浸材が対象構造物の施工条件に適用可能である
かを確認する。
|  | 解説表4.3.1 構造物に要求される性能に対する表面含浸工の適用範囲（要約） | [9 empty] | ← | 表面保護工法 設計施工指針（案） 工種別マニュアル編 P160
|  | 要求性能に関する項目 | [5 empty] | 表 面 含 浸 材
[8 empty] | シラン系 |  | けい酸塩系
[10 empty] | けい酸リチウム系 | けい酸ナトリウム系
|  | 水密性 |  |  | 防水 |  |  | ○ |  | － | ○
|  | 劣化に対する抵抗性 |  |  | 中性化抑制 |  |  | △ |  | △ | ○
[5 empty] | 塩化物イオン侵入抑制 |  |  | ○ |  | － | ○
[5 empty] | 凍結融解抵抗性向上 |  |  | ○ |  | － | ○
[5 empty] | アルカリ骨材反応抑制 |  |  | ○ |  | ○ | △
[5 empty] | 化学的侵食抑制 |  |  | － |  | － | －
[5 empty] | 磨耗抑制 |  |  | － |  | △ | △
|  | 美観・景観 |  |  | 排ガス付着防止 |  |  | △ |  | － | △
[5 empty] | 防藻・防カビ |  |  | △ |  | － | △
[5 empty] | 外観維持 |  |  | ○ |  | ○ | ○
|  | 各種機能付加 |  |  | ぜい弱部の強度回復 |  |  | － |  | ○ | △
|  | 第三者影響度関連 |  |  | はく落抵抗性 |  |  | － |  | △ | △
|  | 解説表4.3.6 施工条件による表面含浸工の適用範囲 （抜粋） | [9 empty] | ← | 表面保護工法 設計施工指針（案） 工種別マニュアル編 P162
|  | 下地コンクリート |  |  | 乾燥状態 |  | 乾 燥 | ○ |  | ○ | －
[7 empty] | 湿 潤 | － |  | － | ○ | ※けい酸ナトリウム系表面含浸材は、下地コンクリートが乾燥している場合には、散水（水湿し）
|  | 表中の「○」は適用対象、「△」は適用する場合検討が必要(他の補修工との併用等)、「－」は | [9 empty] | を行うことで施工可能である。
適用外を示す。
本件で適用する表面含浸工法は、
|  | ① | 中性化・塩化物イオン侵入・透水および吸水抑制効果があり、水蒸気透過性を阻害しないこと
|  | ② | ひび割れ部からの水および劣化因子の侵入抑制効果があること
|  | ③ | 下地コンクリートが湿潤状態でも施工可能であること
から、けい酸ナトリウム系表面含浸工法が適していると考えれれる。
４．仕様の決定・施工範囲の決定・施工方法の選定
仕様の決定について同指針（案）では下記のように記載されている。
|  | 「仕様の決定とは、表面含浸材の種類と下地コンクリートの種類によって、含浸量を決定するこ | [9 empty] | ← | 表面保護工法 設計施工指針（案） 工種別マニュアル編 P163
とである。ただし、現在市販されている表面含浸材の含浸量については、使用する目的に合わせ
て製造メーカーが推奨する値を定めており、仕様の決定に当たってはこれを参考にするとよい。」
表面含浸材の使用量について同指針（案）では下記のように記載されている。
|  | 「使用量については、コンクリートの下地の状態により異なるため、あらかじめ試験施工を行い、 | [9 empty] | ← | 表面保護工法 設計施工指針（案） 工種別マニュアル編 P178
含浸可能な最大使用量を事前に把握して、できるだけ多くの使用量とすることが好ましい。]
施工範囲の決定について同指針（案）では下記のように記載されている。
|  | 「原則として、対策を必要とする構造部分の全表面に表面含浸工を適用することが望ましい。」 | [9 empty] | ← | 表面保護工法 設計施工指針（案） 工種別マニュアル編 P164
施工方法の選定について同指針（案）では下記のように記載されている。
|  | 「表面含浸工の施工には、刷毛塗り、ローラー刷毛塗り、吹付け、噴霧等が多く使用されている。 | [9 empty] | ← | 表面保護工法 設計施工指針（案） 工種別マニュアル編 P164・165
表面含浸工の性能は表面含浸材の使用量に左右され、使用量が少ない場合では十分な効果が得ら
れないため、決定した仕様が得られるような適切な施工方法を選定する。また、構造物の形状、
施工環境（立地条件，施工時期）、施工条件（工期，第三者影響度）等を考慮することも重要で
ある。」
上記より、
表面含浸材の使用量は、含浸可能な最大使用量を確保するため、標準工法のうち塗布量が多い工
法を選定し、試験塗布により最終決定するのがよいと考えられる。
施工範囲は、構造部分の全表面とすることが適当と考えられる。
塗布方法については、本件の施工条件を考慮し、下向きおよび横向き塗布についてはローラー刷
毛塗り、上向き塗布についてはコテバケによる塗布工法により垂れ・飛散を防止し、狭隘部につ
いては噴霧器による散布を別途検討することが適当と考えられる。
５．表面含浸工の性能照査
同指針（案）では、表面含浸工の性能照査について以下のように記載されている。
|  | 「表面含浸工の性能は、構造物に含浸させた状態で確認することが原則であるが、実際にはこれ | [9 empty] | ← | 表面保護工法 設計施工指針（案） 工種別マニュアル編 P165～167
を実施することは困難である場合が多いため、現場のコンクリートと同品質のコンクリート試験
体を用いて試験施工を行い、施工された表面含浸材が所要の性能を有していることを確認するこ
とによって、選定した表面含浸工が所要の性能を有しているとみなしてよい。」
「なお、このような品質確認が困難な場合は、①製造業者の提示する技術資料，②施工実績，ま
たは③第三者機関の評定結果を総合的に評価し、表面含浸材の品質を確認することで代用しても
よい。」
「なお、表面含浸工の選定において明らかにした評価項目についての表面含浸材の性能を、解説
表4.7.1に示す評価基準と比較することによって、表面含浸材の品質を確認することができる。
評価基準として示した性能グレードは、解説 表4.7.2および解説 表4.7.3による。」
「～略、性能については、JSCE-K571-2004に準拠して、外観観察試験、含浸深さ試験、透水量試
験、吸水率試験、透湿度試験、中性化に対する抵抗性試験および塩化物イオン浸透に対する抵抗
性試験を行った結果とする。」
６．けい酸ナトリウム系表面含浸材の施工仕様および施工後の養生
同指針（案）では、けい酸ナトリウム系表面含浸材の施工仕様および施工後の養生について以下
のように記載されている。
|  | 「けい酸ナトリウム系表面含浸材は、防水を目的とする場合と固化を目的とする場合では、標準 | [9 empty] | ← | 表面保護工法 設計施工指針（案） 工種別マニュアル編 P178
使用量や含浸後の養生が異なる。特に、防水を目的とする場合には、けい酸ナトリウム系表面含
浸材含浸後に、清水を噴霧して湿潤状態とする。更に、防水効果を早期に発現させたい場合には、
散水し、湿潤状態を所定期間保持する。」
|  | 「けい酸ナトリウム系表面含浸材の養生は、防水を目的とする場合には、施工後、湿潤状態を維 | [9 empty] | ← | 表面保護工法 設計施工指針（案） 工種別マニュアル編 P179・180
持して、コンクリート内部へ含浸およびコンクリートとの反応を促進させるが、この反応は緩や
かに進むため、湿布または湿潤養生を保持しても、効果が確認できるまでに２週間以上必要とな
る。
固化を目的とする場合には、含浸後乾燥させることにより効果を発揮する。含浸後、施工面が乾
燥し硬化するまで、降雨などにより材料が流されないように養生する必要がある。また、養生時
間は天候および材料の種類によって異なるが、概ね4～8時間以上が目安となる。なお、施工後、
表面が硬化するまでに降雨が予想される場合には、早期に施工を切り上げるか、施工箇所に雨が
掛からないようにするなどの措置を講ずる必要がある。」
７．表面含浸工の施工検査
同指針（案）では、けい酸ナトリウム系表面含浸材の施工管理について以下のように記載されて
いる。
|  | 「施工中は、作成した施工管理・検査計画書に従い検査を実施する。この際、理想的には、表面 | [9 empty] | ← | 表面保護工法 設計施工指針（案） 工種別マニュアル編 P183
含浸工の施工について豊富な経験と深い知識を有する者を施工管理者に定め、施工の適切な段階
で、検査を行うことが必要である。」
８．けい酸ナトリウム系表面含浸材の選定
同指針（案）に記載の性能照査方法に沿って、けい酸ナトリウム系表面含浸材の選定を実施する。
|  | 同指針（案）には、土木学会規準JSCE-K571-2004に準拠し、土木学会が行った表面含浸材の共通 | [9 empty] | ← | 表面保護工法 設計施工指針（案） P203～236 共通試験結果
|  | 試験結果が掲載されている。 | [10 empty] | P55～67 試験方法・解説
試験の結果、表面含浸材銘柄「Ｇ」が、けい酸ナトリウム系表面含浸材のうち最も劣化抑制効果
が高く、水蒸気透過性も阻害しない。
表面含浸材銘柄「Ｇ」の試験結果を、けい酸ナトリウム系表面含浸材の評価基準と比較すると、
中性化および透水抑制効果については基準を上回っており、塩化物イオン浸透・吸水抑制効果お
よび水蒸気透過性については基準を満たしている。
よって、本件で適用を検討するけい酸ナトリウム系表面含浸材の品質は、第三者機関による性能
試験の結果が工種別マニュアル編記載の評価基準を満たし、表面含浸材銘柄「Ｇ」の試験結果同
等以上であることとする。
表面含浸材銘柄「Ｇ」の施工仕様は、下地コンクリート湿潤状態で施工し、湿潤養生を行ってい
ることから「防水を目的とする場合」に該当するため、同様の施工仕様の材料を選定対象とする。
実構造物での試験施工および同品質のコンクリート試験体による試験施工による方法が実施困難
な場合、①製造業者の提示する技術資料，②施工実績，③第三者機関の評定結果を総合的に評価
し、表面含浸材の品質を確認するとの記載があるため、本件では、表面含浸材銘柄「Ｇ」同等以
上の性能が確認されたけい酸ナトリウム系表面含浸材について①～③の項目について検討する。
①製造業者の提示する技術資料
適用に当たって要求される項目に対応する第三者機関による性能確認試験結果や安全性に関
する試験結果など、選定に関連する項目について照査する。（自社試験は対象としない。）
②施工実績
適用が検討される構造物と要求性能に類似した施工実績について照査する。
特に、追跡調査において効果持続性および不具合の発生状況の有無などについて照査する。
③第三者機関の評定結果
ＮＥＴＩＳの事後評価の結果、有用な新技術に選定されたことを確認する。
その他、他物件での材料選定試験結果、住宅瑕疵担保責任保険の３条確認書など
※施工管理体制の確認
施工管理者が、適用する表面含浸材の施工について豊富な経験と深い知識を有する者であるか
その他に、実施工適用にあたっての留意しておくべき項目についても検討する。
A.工期内で施工可能か
施工日数および塗布可能時期（脱型直後、材齢２８日後以降など）の確認
B.材料飛散による環境への影響がないか
河川や水路にが材料が少量飛散しても環境への影響がないか確認（水道施設への適用性など）
C.中性化したコンクリートとの反応性
既設コンクリートの表層部は中性化しているため、中性化したコンクリートに対する反応性
を確認
D.施工箇所に適用する他工法への影響
塗布面に適用する他工法が限定されないことを確認する。
（はっ水基などを含む材料施工箇所は、けい酸塩系表面含浸材の塗布ができない）
本件の表面保護工に適用するけい酸ナトリウム系表面含浸材について、上記共通試験により品質
の確認された表面含浸材銘柄「Ｇ」＝ＣＳ－２１について検討する。
ＣＳ－２１は、
①表面に塗布することにより、目視では発見し難い微細なひび割れに対する補修効果が確認され
ていること
②施工実績が多数あり、追跡調査結果により効果が確認されていること
③ＮＥＴＩＳ活用効果評価結果で、従来技術（表面被覆工法）より優れると評価されていること
※協会組織による責任施工体制をとっており、技術者育成制度が整備されており、施工管理者の
実務経験が豊富であること
A.下地コンクリートの乾湿の影響を受け難く、材齢を問わず施工可能であること
B.水道施設の水道水が直接触れるコンクリートに適用可能な安全性が確認されていること
C.中性化したコンクリートとの反応性が確認されていること
D.施工箇所に適用する他工法が限定されないこと
から、本件の表面保護工に適用するけい酸ナトリウム系表面含浸材に適していると考えられる。
９.コンクリート改質剤ＣＳ－２１資料
概要説明
ＣＳ－２１は、けい酸ナトリウムを主成分とする水溶液であり、コンクリート表面に塗布し浸透
させると、コンクリート内部の未水和のセメント等をより安定したＣＳＨ系の結晶に変化させ、
空隙を充填する性能を有している。
参照：資料１.概要説明
表面保護（劣化抑制）効果
ＣＳ－２１をコンクリート表面に塗布した場合、土木学会 表面保護工法 表面含浸材の共通試験
により、水および各種劣化因子侵入抑制効果が確認されている。
参照：資料２.報告書_共通試験結果
参照：土木学会発刊 表面保護工法 設計施工指針（案）
ＣＳ－２１は、東北新幹線八戸～新青森間のＰＣ橋梁における散水消雪区間の橋面防水として、
防水および凍結融解抵抗性などの試験の結果、性能が確認され採用さている。
参照：資料３.論文「寒冷地域にて使用する表面含浸材の耐久性能試験」
参照：資料４.施工ニュース（橋梁）_ＰＣ橋梁床版防水
中性化したコンクリートの反応性
中性化したセメントペースト等による反応試験、中性化した微細ひび割れ試験体による透水試験
により、反応性が確認されている。また、既設構造物での確認試験により、透気係数の低減等の
改質効果が確認されている。
参照：資料５.写真で見る材料特性
参照：資料６.論文「コンクリート試験体における微細ひび割れの作製方法および試験事例」
微細なひび割れに対する効果
ＣＳ－２１は 幅0.1ｍｍ程度の微細なひび割れに浸透し、反応物により空隙を充填し、透水およ
び透気量を低減する効果が確認されている。
参照：資料７.塗布工法によるひび割れ補修効果
安全性
ＣＳ－２１は環境にやさしい無機質材料であり、水道施設の水道水が直接触れるコンクリートに
適用可能な安全な材料であり、水道施設に適用されている。
参照：資料８.分析試験結果書_水道_資機材の材質に関する試験
参照：資料９.施工ニュース（土木）_水道施設
施工実績および追跡調査
ＣＳ－２１は、表面保護・防水・止水等の様々な目的で多様な構造物に適用され、施工後１０年
以上経過した複数の構造物を含む追跡調査の結果、ひび割れの自閉効果や不具合の発生がないこ
とが確認されている。
参照：資料１０.施工実績表（工法別）
参照：資料１１.コンクリートの躯体防水
公的登録
ＣＳ－２１は、ＮＥＴＩＳ（国土交通省新技術情報提供システム）に２００３年２月より登録さ
れ公共工事に多数の実績を有している。
参照：資料１２.ＮＥＴＩＳ登録情報
参照：資料１３.ＮＥＴＩＳ 活用効果評価結果（３回目）